## Hoja 1
FBY080 | m² | Entramado autoportante de placas de yeso laminado, para cerramiento de hueco de ascensor, sistema Placo Fire "PLACO".
Cerramiento de hueco de ascensor con placas de yeso laminado mediante el sistema Placo Fire EI 120 "PLACO", de tabique múltiple (19+41+15+15+15)/600 (1 Coreboard, y 3 Habito HBT 13), con una resistencia al fuego de 120 minutos; 97,5 mm de espesor total.
Código |  | Unidad | Descripción |  | Rendimiento |  | Precio unitario | Importe
1 |  |  | Materiales
mt12sap020a |  | m | Canal de perfil metálico de acero galvanizado, 60SC55 "PLACO", fabricado mediante laminación en frío, 60x30 mm de sección y 0,6 mm de espesor, según UNE-EN 14195. |  | 0.51 |  | 3.36 | 1.71
mt12sap020b |  | m | Canal de perfil metálico de acero galvanizado, 62C50 "PLACO", fabricado mediante laminación en frío, 60x30 mm de sección y 0,5 mm de espesor, según UNE-EN 14195. |  | 0.26 |  | 2.98 | 0.77
mt12sap020c |  | m | Canal de perfil metálico de acero galvanizado, 62JC70 "PLACO", fabricado mediante laminación en frío, 62x70 mm de sección y 0,7 mm de espesor, según UNE-EN 14195. |  | 0.26 |  | 6.34 | 1.65
mt12sap030a |  | m | Montante de perfil metálico de acero galvanizado, 60I70 "PLACO", fabricado mediante laminación en frío, 60x38 mm de sección y 0,7 mm de espesor, según UNE-EN 14195. |  | 1.58 |  | 6.59 | 10.41
mt12plj040a |  | m | Banda cortafuegos Firestrip "PLACO", suministrada en rollos de 3,6 m de longitud. |  | 1.03 |  | 3.58 | 3.69
mt12sap010a |  | m² | Placa de yeso laminado DFH1 / UNE-EN 520 - 600 / 3000 / 19 / con los bordes longitudinales cuadrados, Coreboard "PLACO", formada por un alma de yeso de origen natural embutida e íntimamente ligada a dos láminas de cartón fuerte. |  | 1.1 |  | 23.48 | 25.83
mt12sap040a |  | m | Perfil de fijación de acero galvanizado, G102 "PLACO", fabricado mediante laminación en frío, 35x15 mm de sección y 0,4 mm de espesor, según UNE-EN 14195. |  | 3.5 |  | 1.43 | 5.01
mt12sap050a |  | m | Perfil metálico en ángulo, de acero galvanizado, GA3 "PLACO", fabricado mediante laminación en frío, 32x19 mm de sección y 0,7 mm de espesor, según UNE-EN 14195. |  | 0.26 |  | 2.46 | 0.64
mt12sap060a |  | Ud | Cartucho de 930 cm³ de sellador, Sealant "PLACO", para el sellado de encuentros de los perfiles con los paramentos. |  | 0.06 |  | 12.02 | 0.72
mt12plk010jjtdc |  | m² | Placa de yeso laminado DFIR / UNE-EN 520 - 1200 / 2600 / 12,5 / con los bordes longitudinales afinados, Habito HBT 13 "PLACO", formada por un alma de yeso de origen natural embutida e íntimamente ligada a dos láminas de cartón fuerte, aditivada para mejorar su resistencia al impacto, su capacidad de carga y sus prestaciones acústicas. |  | 3.26 |  | 10.32 | 33.64
mt12plt010a |  | Ud | Tornillo autorroscante TTPC 25 "PLACO", con cabeza de trompeta, de 25 mm de longitud, para instalación de placas de yeso laminado sobre perfiles de espesor inferior a 6 mm. |  | 15.75 |  | 0.01 | 0.16
mt12plt010d |  | Ud | Tornillo autorroscante TTPC 45 "PLACO", con cabeza de trompeta, de 45 mm de longitud, para instalación de placas de yeso laminado sobre perfiles de espesor inferior a 6 mm. |  | 15.75 |  | 0.01 | 0.16
mt12plt010e |  | Ud | Tornillo autorroscante TTPC 55 "PLACO", con cabeza de trompeta, de 55 mm de longitud, para instalación de placas de yeso laminado sobre perfiles de espesor inferior a 6 mm. |  | 15.75 |  | 0.02 | 0.32
mt12plj010 |  | m | Cinta microperforada, "PLACO", para acabado de juntas de placas de yeso laminado. |  | 6 |  | 0.06 | 0.36
mt12plm010 |  | kg | Pasta de secado en polvo, SN "PLACO", para el tratamiento de las juntas de las placas de yeso laminado. |  | 2.04 |  | 1.24 | 2.53
[5 empty] | Subtotal materiales: |  |  | 87.6
2 |  |  | Mano de obra
mo053 |  | h | Oficial 1ª montador de prefabricados interiores. |  | 0.649 |  | 18.23 | 11.83
mo100 |  | h | Ayudante montador de prefabricados interiores. |  | 0.649 |  | 16.95 | 11
[5 empty] | Subtotal mano de obra: |  |  | 22.83
3 |  |  | Costes directos complementarios
|  | % | Costes directos complementarios |  | 2 |  | 110.43 | 2.21
Coste de mantenimiento decenal: 5,63€ en los primeros 10 años. |  |  |  |  | Costes directos (1+2+3): |  |  | 112.64
Referencia norma UNE y Título de la norma transposición de norma armonizada |  |  |  | Aplicabilidad(a) |  | Obligatoriedad(b) |  | Sistema(c)
UNE-EN 520:2005/A1:2010 |  |  |  | 162010 |  | 1122010 |  | 3/4
Placas de yeso laminado. Definiciones, especificaciones y métodos de ensayo.
(a) Fecha de aplicabilidad de la norma armonizada e inicio del período de coexistencia
(b) Fecha final del período de coexistencia / entrada en vigor marcado CE
(c) Sistema de evaluación y verificación de la constancia de las prestaciones