## Hoja 1
FIY010 |  |  | m² | Sistema "VALERO COMPOPLAK", para partición ligera.
Sistema de partición interior, compuesto por panel "VALERO COMPOPLAK", de 50 mm de espesor, 1200 mm de anchura y 2700 mm de longitud, formado por núcleo de poliestireno expandido (EPS), densidad 30 kg/m³, revestido por las dos caras con fibra de vidrio, de 450 g/m² y composite (WPC), con ranuras en los laterales para permitir el paso del perfil de conexión entre paneles; fijado con adhesivo bicomponente "VALERO COMPOPLAK" al perfil de acero galvanizado, previamente fijado al forjado con tornillos de cabeza hexagonal con arandela (4 ud/m²); refuerzo de juntas entre paneles mediante adhesivo bicomponente "VALERO COMPOPLAK", perfiles de MDF "VALERO COMPOPLAK", de 3660x100x10 mm y malla de fibra de vidrio "VALERO COMPOPLAK".
Código | Unidad | Descripción |  |  | Rendimiento | Precio unitario | Importe
1 |  | Materiales
mt12ppe010d | m² | Panel "VALERO COMPOPLAK", de 50 mm de espesor, 1200 mm de anchura y 2700 mm de longitud, formado por núcleo de poliestireno expandido (EPS), densidad 30 kg/m³, revestido por las dos caras con fibra de vidrio, de 450 g/m² y composite (WPC), con ranuras en los laterales para permitir el paso del perfil de conexión entre paneles; resistencia térmica 1,45 m²K/W, conductividad térmica 0,035 W/(mK), factor de resistencia a la difusión del vapor de agua 716, Euroclase E de reacción al fuego, resistencia a flexión 0,603 N/mm² y módulo de elasticidad 54,16 N/mm². |  |  | 1.02 | 24 | 24.48
mt12ppe020a | m | Perfil de MDF "VALERO COMPOPLAK", de 3660x100x10 mm. |  |  | 1 | 0.83 | 0.83
mt12ppe030a | kg | Adhesivo bicomponente "VALERO COMPOPLAK". |  |  | 0.8 | 9.17 | 7.34
mt12ppe050a | m² | Malla de fibra de vidrio "VALERO COMPOPLAK". |  |  | 0.35 | 3 | 1.05
mt12ppe040b | Ud | Repercusión, por m², de perfiles de acero galvanizado, para montaje de panel "VALERO COMPOPLAK". |  |  | 1 | 2.5 | 2.5
mt26ahi103a | Ud | Anclaje mecánico con tornillo de cabeza hexagonal con arandela, con estrella interior de seis puntas para llave Torx, de acero galvanizado, 6x40 5, de 6 mm de diámetro y 40 mm de longitud, para fijación sobre elementos de hormigón, fisurados o no fisurados. |  |  | 4 | 0.29 | 1.16
[5 empty] | Subtotal materiales: |  | 37.36
2 |  | Mano de obra
mo011 | h | Oficial 1ª montador. |  |  | 0.252 | 17.97 | 4.53
mo080 | h | Ayudante montador. |  |  | 0.252 | 16.69 | 4.21
[5 empty] | Subtotal mano de obra: |  | 8.74
3 |  | Costes directos complementarios
| % | Costes directos complementarios |  |  | 2 | 46.1 | 0.92
[5 empty] | Costes directos (1+2+3): |  | 47.02