## Hoja 1
RBB020 | m² |  | Capa base de mortero de cemento.
Revestimiento de paramentos interiores y exteriores con enfoscado a buena vista de mortero industrial para enlucido, tipo GP CSIV W0, según UNE-EN 998-1, color gris, para la realización de la capa base en revestimientos continuos bicapa, acabado rugoso, espesor 15 mm, aplicado manualmente, armado y reforzado con malla antiálcalis en los cambios de material y en los frentes de forjado.
Código |  | Unidad |  | Descripción |  | Rendimiento |  | Precio unitario | Importe
1 |  |  |  | Materiales
mt28mon210o |  | kg |  | Mortero industrial para enlucido, tipo GP CSIV W0, según UNE-EN 998-1, color gris, compuesto por cemento de alta resistencia, áridos seleccionados y otros aditivos, suministrado en sacos. |  | 27 |  | 0.14 | 3.78
mt28mon040a |  | m² |  | Malla de fibra de vidrio, antiálcalis, de 10x10 mm de luz de malla, de 750 a 900 micras de espesor y de 200 a 250 g/m² de masa superficial, con 25 kp/cm² de resistencia a tracción, para armar morteros. |  | 0.21 |  | 2.41 | 0.51
[6 empty] | Subtotal materiales: |  |  | 4.29
2 |  |  |  | Mano de obra
mo039 |  | h |  | Oficial 1ª revocador. |  | 0.263 |  | 17.64 | 4.64
mo111 |  | h |  | Peón especializado revocador. |  | 0.152 |  | 17.19 | 2.61
[6 empty] | Subtotal mano de obra: |  |  | 7.25
3 |  |  |  | Costes directos complementarios
|  | % |  | Costes directos complementarios |  | 2 |  | 11.54 | 0.23
Coste de mantenimiento decenal: 0,59€ en los primeros 10 años. | [5 empty] | Costes directos (1+2+3): |  |  | 11.77
Referencia norma UNE y Título de la norma transposición de norma armonizada |  |  |  |  | Aplicabilidad(a) |  | Obligatoriedad(b) |  | Sistema(c)
UNE-EN 998-1:2010 |  |  |  |  | 162011 |  | 162012 |  | 4
Especificaciones de los morteros para albañilería. Parte 1: Morteros para revoco y enlucido.
(a) Fecha de aplicabilidad de la norma armonizada e inicio del período de coexistencia
(b) Fecha final del período de coexistencia / entrada en vigor marcado CE
(c) Sistema de evaluación y verificación de la constancia de las prestaciones