## Hoja 1
RCG030 | m² | Sistema "BUTECH" de aplacado cerámico para fachadas.
Aplacado con placa de gres porcelánico de gran formato STON-KER de "BUTECH", "PORCELANOSA GRUPO", serie Block, acabado Carpatia Beige, de 8,1x66x1 cm, colocada mediante el sistema FP de "BUTECH".
Código |  | Unidad | Descripción |  | Rendimiento |  | Precio unitario | Importe
1 |  |  | Materiales
mt12pcb020ael1 |  | m² | Placa de gres porcelánico de gran formato STON-KER de "BUTECH", "PORCELANOSA GRUPO", serie Block, acabado Carpatia Beige, de 8,1x66x1 cm. |  | 1 |  | 53.85 | 53.85
mt08aaa010a |  | m³ | Agua. |  | 0.007 |  | 1.5 | 0.01
mt09mif010ca |  | t | Mortero industrial para albañilería, de cemento, color gris, categoría M-5 (resistencia a compresión 5 N/mm²), suministrado en sacos, según UNE-EN 998-2. |  | 0.038 |  | 33.86 | 1.29
mt09mcb030c |  | kg | Aditivo de resina sintética en dispersión acuosa Unicem, "BUTECH", para mejorar las prestaciones mecánicas de revocos de morteros de cemento o como puente de unión entre capas de mortero. |  | 0.68 |  | 3.53 | 2.4
mt09mcb010g |  | kg | Adhesivo cementoso mejorado, C2 TE, con deslizamiento reducido y tiempo abierto ampliado, según UNE-EN 12004, Fr-one Gris "BUTECH", para fachadas cerámicas, compuesto por cementos de alta resistencia, áridos seleccionados y alto contenido en resinas sintéticas. |  | 5 |  | 0.56 | 2.8
mt09mcb030b |  | kg | Aditivo de resina sintética en dispersión acuosa Unilax, "BUTECH", para mezclar con adhesivo cementoso. |  | 1.5 |  | 2.41 | 3.62
mt12pcb110c |  | Ud | Anclaje tipo grapa vista metálica para el sistema Fachadas Pegadas de "BUTECH". |  | 2 |  | 1.39 | 2.78
mt09mcb020da |  | kg | Mortero de juntas cementoso de fraguado y endurecimiento rápido Colorstuk rapid "BUTECH", tipo CG2, según UNE-EN 13888, color Manhattan, para juntas de 2 a 15 mm, compuesto por conglomerantes hidráulicos específicos, áridos seleccionados y aditivos especiales, apto para todo tipo de baldosas cerámicas y piedras naturales. |  | 0.35 |  | 2.2 | 0.77
mt15sjb010a |  | Ud | Cartucho con 310 ml de sellante monocomponente a base de poliuretano P-404 de "BUTECH", color blanco, para juntas de dilatación en revestimientos cerámicos. |  | 0.206 |  | 5.96 | 1.23
[5 empty] | Subtotal materiales: |  |  | 68.75
2 |  |  | Mano de obra
mo014 |  | h | Oficial 1ª montador de aplacados cerámicos. |  | 1.003 |  | 19.48 | 19.54
mo081 |  | h | Ayudante montador de aplacados cerámicos. |  | 1.103 |  | 18.17 | 20.04
[5 empty] | Subtotal mano de obra: |  |  | 39.58
3 |  |  | Costes directos complementarios
|  | % | Costes directos complementarios |  | 2 |  | 108.33 | 2.17
Coste de mantenimiento decenal: 25,42€ en los primeros 10 años. |  |  |  |  | Costes directos (1+2+3): |  |  | 110.5
Referencia norma UNE y Título de la norma transposición de norma armonizada |  |  |  | Aplicabilidad(a) |  | Obligatoriedad(b) |  | Sistema(c)
UNE-EN 998-2:2012 |  |  |  | 162011 |  | 162012 |  | 2+/4
Especificaciones de los morteros para albañilería. Parte 2: Morteros para albañilería
UNE-EN 12004:2008/A1:2012 |  |  |  | 142013 |  | 172013 |  | 3
Adhesivos para baldosas cerámicas. Requisitos, evaluación de la conformidad, clasificación y designación.
(a) Fecha de aplicabilidad de la norma armonizada e inicio del período de coexistencia
(b) Fecha final del período de coexistencia / entrada en vigor marcado CE
(c) Sistema de evaluación y verificación de la constancia de las prestaciones