## Hoja 1
RKC010 | m² |  | Revestimiento de corcho, sobre paramento exterior.
Revestimiento de corcho de granulometría comprendida entre 0,1 y 1 mm, color a elegir, aplicado en dos manos, de 2 mm de espesor total, aplicado mecánicamente, previa aplicación de imprimación monocomponente, en emulsión acuosa, para uso en interiores o en exteriores, color gris, sobre paramento exterior de mortero. El precio incluye la protección de los elementos del entorno que puedan verse afectados durante los trabajos y la resolución de puntos singulares.
Código |  | Unidad |  | Descripción | Rendimiento |  |  | Precio unitario | Importe
1 |  |  |  | Materiales
mt28rso005b |  | kg |  | Imprimación monocomponente, en emulsión acuosa, para uso en interiores o en exteriores, color gris. | 0.17 |  |  | 11.09 | 1.89
mt28rso010b |  | kg |  | Revestimiento de corcho de granulometría comprendida entre 0,1 y 1 mm, para uso en exteriores, color a elegir, a base de corcho, resinas, siloxanos y polvo de diatomeas, conductividad térmica 0,086 W/(mK), densidad 920 kg/m³, transpirable, hidrorrepelente, de alta elasticidad, con efecto antimoho, con resistencia a los rayos UV, a las altas temperaturas y a la intemperie; según UNE-EN 1504-2. | 1.05 |  |  | 12.13 | 12.74
[5 empty] | Subtotal materiales: |  |  |  | 14.63
2 |  |  |  | Equipo y maquinaria
mq06pym010 |  | h |  | Mezcladora-bombeadora para morteros y yesos proyectados, de 3 m³/h. | 0.22 |  |  | 8.52 | 1.87
[5 empty] | Subtotal equipo y maquinaria: |  |  |  | 1.87
3 |  |  |  | Mano de obra
mo039 |  | h |  | Oficial 1ª revocador. | 0.352 |  |  | 22.53 | 7.93
mo111 |  | h |  | Peón especializado revocador. | 0.117 |  |  | 22.07 | 2.58
[5 empty] | Subtotal mano de obra: |  |  |  | 10.51
4 |  |  |  | Costes directos complementarios
|  | % |  | Costes directos complementarios | 2 |  |  | 27.01 | 0.54
[5 empty] | Costes directos (1+2+3+4): |  |  |  | 27.55
Referencia y título de la norma | [5 empty] | Aplicabilidad(a) | Obligatoriedad(b) |  | Sistema(c)
EN 1504-2:2004 | [5 empty] | 192005 | 112009 |  | 1/2+/3/4
Productos y sistemas para la protección y reparación de estructuras de hormigón. Definiciones, requisitos, control de calidad y evaluación de la conformidad. Parte 2: Sistemas de protección de superficie
(a) Fecha de aplicabilidad de la norma armonizada
(b) Fecha en que finaliza el período de coexistencia
(c) Sistema de evaluación y verificación de la constancia de las prestaciones