## Hoja 1
RSN020 |  | m² | Pavimento continuo de hormigón tratado superficialmente con recubrimiento cementoso.
Pavimento continuo de hormigón en masa de 10 cm de espesor, realizado con hormigón HM-15/B/20/I fabricado en central y vertido desde camión, extendido y vibrado manual; tratado superficialmente con mortero de rodadura, color Gris Natural, con áridos de cuarzo, pigmentos y aditivos, rendimiento 3 kg/m², con acabado fratasado mecánico.
Código | Unidad | Descripción |  | Rendimiento | Precio unitario | Importe
1 |  | Materiales
mt10hmf010Lm | m³ | Hormigón HM-15/B/20/I, fabricado en central. |  | 0.105 | 56.1 | 5.89
mt09bnc010a | kg | Mortero de rodadura, color Gris Natural, compuesto de cemento, áridos seleccionados de cuarzo, pigmentos orgánicos y aditivos, con una densidad aparente de 1330 kg/m³, una resistencia a la compresión de 75000 kN/m² y una resistencia a la abrasión según el método Böhme UNE-EN 13892-3 de 10,9 cm³ / 50 cm². |  | 3 | 0.48 | 1.44
|  |  |  | Subtotal materiales: |  | 7.33
2 |  | Equipo y maquinaria
mq04dua020b | h | Dumper de descarga frontal de 2 t de carga útil. |  | 0.019 | 9.25 | 0.18
mq06vib020 | h | Regla vibrante de 3 m. |  | 0.016 | 4.66 | 0.07
mq06fra010 | h | Fratasadora mecánica de hormigón. |  | 0.557 | 5.06 | 2.82
|  |  |  | Subtotal equipo y maquinaria: |  | 3.07
3 |  | Mano de obra
mo020 | h | Oficial 1ª construcción. |  | 0.255 | 17.39 | 4.43
mo113 | h | Peón ordinario construcción. |  | 0.376 | 16.13 | 6.06
|  |  |  | Subtotal mano de obra: |  | 10.49
4 |  | Costes directos complementarios
| % | Costes directos complementarios |  | 2 | 20.89 | 0.42
Coste de mantenimiento decenal: 11,93€ en los primeros 10 años. |  |  |  | Costes directos (1+2+3+4): |  | 21.31