## Hoja 1
RSS032 | m² |  | Pavimento vinílico homogéneo, conductor de electricidad estática, en rollo.
Pavimento vinílico homogéneo conductor de electricidad estática, de 2,0 mm de espesor, con propiedades conductivas y tratamiento de protección superficial a base de poliuretano, color a elegir, suministrado en rollos de 200 cm de anchura; peso total: 3150 g/m²; clasificación al uso, según UNE-EN ISO 10874: clase 23 para uso doméstico; clase 34 para uso comercial; clase 43 para uso industrial; Euroclase Bfl-s1 de reacción al fuego, según UNE-EN 13501-1. Colocación en obra: con adhesivo, sobre capa fina de nivelación. El precio no incluye la capa fina de nivelación.
Código |  | Unidad |  | Descripción | Rendimiento | Precio unitario | Importe
1 |  |  |  | Materiales
mt18adq020d |  | kg |  | Adhesivo, a base de copolímeros acrílicos modificados en dispersión acuosa, sin disolventes, color beige, para aplicar en interiores, para el encolado de pavimentos de PVC, linóleo y moqueta. | 0.375 | 4.09 | 1.53
mt18dsi035a |  | m² |  | Lámina homogénea de PVC, de 2 mm de espesor, con partículas en su composición que permiten la conducción de la electricidad estática y tratamiento de protección superficial a base de poliuretano, color a elegir; suministrada en rollos de 200 cm de anchura; peso total: 3150 g/m²; clasificación al uso, según UNE-EN ISO 10874: clase 23 para uso doméstico; clase 34 para uso comercial; clase 43 para uso industrial; Euroclase Bfl-s1 de reacción al fuego, según UNE-EN 13501-1. | 1.1 | 34.68 | 38.15
[5 empty] | Subtotal materiales: |  | 39.68
2 |  |  |  | Mano de obra
mo026 |  | h |  | Oficial 1ª instalador de revestimientos flexibles. | 0.179 | 22.53 | 4.03
mo064 |  | h |  | Ayudante instalador de revestimientos flexibles. | 0.1 | 21.78 | 2.18
[5 empty] | Subtotal mano de obra: |  | 6.21
3 |  |  |  | Costes directos complementarios
|  | % |  | Costes directos complementarios | 2 | 45.89 | 0.92
Coste de mantenimiento decenal: 19,19€ en los primeros 10 años. |  |  |  |  | Costes directos (1+2+3): |  | 46.81