## Hoja 1
PRF020 |  |  | m² | Forrado de viga metálica descolgada.
Forrado de viga metálica descolgada del forjado, por las dos caras del alma, con ladrillo cerámico hueco sencillo, para revestir, 24x11,5x4 cm, recibido con mortero de cemento M-5, acabado con enfoscado a buena vista con mortero de cemento M-15, armado y reforzado con malla antiálcalis.
Descompuesto | Ud | Descomposición |  |  | Rend. | Precio unitario |  | Precio partida
mt04lvc010a | Ud | Ladrillo cerámico hueco sencillo, para revestir, 24x11,5x4 cm, según UNE-EN 771-1. |  |  | 34 | 0.1 |  | 3.4
mt09mor010c | m³ | Mortero de cemento CEM II/B-P 32,5 N tipo M-5, confeccionado en obra con 250 kg/m³ de cemento y una proporción en volumen 1/6. |  |  | 0.005 | 115.3 |  | 0.58
mt09mor010f | m³ | Mortero de cemento CEM II/B-P 32,5 N tipo M-15, confeccionado en obra con 450 kg/m³ de cemento y una proporción en volumen 1/3. |  |  | 0.015 | 149.3 |  | 2.24
mt09var030a | m² | Malla de fibra de vidrio tejida, con impregnación de PVC, de 10x10 mm de luz, antiálcalis, de 115 a 125 g/m² y 500 µ de espesor, para armar revocos tradicionales, enfoscados y morteros. |  |  | 1.05 | 1.55 |  | 1.63
mo019 | h | Oficial 1ª construcción. |  |  | 1.292 | 17.39 |  | 22.47
mo105 | h | Peón ordinario construcción. |  |  | 1.034 | 16.13 |  | 16.68
| % | Medios auxiliares |  |  | 2 | 47 |  | 0.94
| % | Costes indirectos |  |  | 3 | 47.94 |  | 1.44
Coste de mantenimiento decenal: 0,99€ en los primeros 10 años. | [5 empty] | Total: |  | 49.38
Referencia norma UNE y Título de la norma transposición de norma armonizada |  |  |  |  | Aplicabilidad (1) |  | Obligatoriedad (2) |  | Sistema (3)
UNE-EN 771-1:2003 |  |  |  |  | 142005 |  | 142006 |  | 2+/4
Especificaciones de piezas para fábrica de albañilería. Parte 1: Piezas de arcilla cocida
UNE-EN 771-1/A1:2005
(1) Fecha de aplicabilidad de la norma armonizada e inicio del período de coexistencia
(2) Fecha final del período de coexistencia / entrada en vigor marcado CE
(3) Sistema de evaluación de la conformidad