## Hoja 1
RBC041 | m² |  | Capa decorativa de mortero de cemento fotocatalítico, sobre soporte de hormigón.
Revestimiento decorativo en paramentos exteriores, con mortero industrial tipo CR CSIV W2, según UNE-EN 998-1, color blanco, a base de cemento fotocatalítico, descontaminante y autolimpiable, armado y reforzado con malla antiálcalis, previa aplicación de una capa de puente de adherencia, en aquellos lugares de su superficie donde presente deficiencias, para la realización de la capa de acabado en revestimientos continuos bicapa.
Código |  | Unidad |  | Descripción | Rendimiento |  |  | Precio unitario | Importe
1 |  |  |  | Materiales
mt28mop110b |  | kg |  | Puente de adherencia para incrementar la adherencia entre morteros a base de cemento y/o cal y soportes de hormigón, compuesto de resinas sintéticas, cargas minerales y aditivos orgánicos e inorgánicos. | 0.3 |  |  | 6.09 | 1.83
mt28mop211h |  | kg |  | Mortero industrial tipo CR CSIV W2, según UNE-EN 998-1, color blanco, compuesto por cemento fotocatalítico, descontaminante y autolimpiable, polvo de mármol y aditivos orgánicos e inorgánicos. | 9 |  |  | 0.89 | 8.01
mt28mon040a |  | m² |  | Malla de fibra de vidrio, antiálcalis, de 10x10 mm de luz de malla, de 750 a 900 micras de espesor y de 200 a 250 g/m² de masa superficial, con 25 kp/cm² de resistencia a tracción, para armar morteros. | 0.21 |  |  | 2.41 | 0.51
[5 empty] | Subtotal materiales: |  |  |  | 10.35
2 |  |  |  | Equipo y maquinaria
mq06pym010 |  | h |  | Mezcladora-bombeadora para morteros y yesos proyectados, de 3 m³/h. | 0.372 |  |  | 7.96 | 2.96
[5 empty] | Subtotal equipo y maquinaria: |  |  |  | 2.96
3 |  |  |  | Mano de obra
mo039 |  | h |  | Oficial 1ª revocador. | 0.198 |  |  | 17.64 | 3.49
mo111 |  | h |  | Peón especializado revocador. | 0.222 |  |  | 17.19 | 3.82
[5 empty] | Subtotal mano de obra: |  |  |  | 7.31
4 |  |  |  | Costes directos complementarios
|  | % |  | Costes directos complementarios | 4 |  |  | 20.62 | 0.82
Coste de mantenimiento decenal: 1,07€ en los primeros 10 años. |  |  |  |  | Costes directos (1+2+3+4): |  |  |  | 21.44
Referencia norma UNE y Título de la norma transposición de norma armonizada | [5 empty] | Aplicabilidad(a) | Obligatoriedad(b) |  | Sistema(c)
UNE-EN 998-1:2010 | [5 empty] | 162011 | 162012 |  | 4
Especificaciones de los morteros para albañilería. Parte 1: Morteros para revoco y enlucido.
(a) Fecha de aplicabilidad de la norma armonizada e inicio del período de coexistencia
(b) Fecha final del período de coexistencia / entrada en vigor marcado CE
(c) Sistema de evaluación y verificación de la constancia de las prestaciones