## Hoja 1
RBR010 | m² | Revestimiento continuo de paramentos con microcemento, sistema "MICROESTIL".
Revestimiento continuo de paramentos con microcemento, sistema Decor "MICROESTIL", de 3 mm de espesor, realizado sobre superficie absorbente. IMPRIMACIÓN: P541 a base de resinas sintéticas en dispersión acuosa "MICROESTIL", diluida en dos partes de agua. CAPA BASE: microcemento monocomponente Plus Base "MICROESTIL", color Blanco Neutro, en dos capas, (1 kg/m² cada capa) y malla de fibra de vidrio antiálcalis, de 80 g/m² de masa superficial. CAPA DECORATIVA: microcemento monocomponente Plus Fino "MICROESTIL", textura lisa efecto aguas, color Blanco Neutro, compuesto de cemento, áridos seleccionados y aditivos, de gran dureza, adherencia y flexibilidad, en dos capas, (0,3 kg/m² cada capa). CAPA DE SELLADO: imprimación selladora transpirable Hidrolaca "MICROESTIL" y dos manos de sellador de poliuretano alifático Estilpur PU-20 "MICROESTIL", sin disolventes, acabado brillante. El precio no incluye la superficie soporte.
Código |  |  | Unidad | Descripción | Rendimiento | Precio unitario | Importe
1 |  |  |  | Materiales
mt28mcm070a |  |  | l | Imprimación monocomponente P541 "MICROESTIL", diluida en dos partes de agua, a base de resinas sintéticas en dispersión acuosa, para regularizar la porosidad y mejorar la adherencia de los soportes absorbentes y no absorbentes, para aplicar con rodillo. | 0.135 | 10 | 1.35
mt28mcm060e |  |  | m² | Malla de fibra de vidrio antiálcalis, de 80 g/m² de masa superficial y de 1x50 m, para armar microcementos. | 1.05 | 1.59 | 1.67
mt28mcm080ba1e |  |  | kg | Microcemento monocomponente Plus Base "MICROESTIL", color Blanco Neutro, compuesto de cemento, áridos seleccionados y aditivos, de gran dureza, adherencia y flexibilidad, como capa base, previo amasado con agua, para aplicar con llana. | 2 | 3.9 | 7.8
mt28mcm080aa1a |  |  | kg | Microcemento monocomponente Plus Fino "MICROESTIL", textura lisa efecto aguas, color Blanco Neutro, compuesto de cemento, áridos seleccionados y aditivos, de gran dureza, adherencia y flexibilidad, como capa decorativa, previo amasado con agua, para aplicar con llana. | 0.6 | 6 | 3.6
mt08aaa010a |  |  | m³ | Agua. | 0.004 | 1.5 | 0.01
mt28mcm090a |  |  | l | Imprimación selladora transpirable con resinas acrílicas en dispersión acuosa, Hidrolaca "MICROESTIL", especialmente indicada para la posterior aplicación de selladores Estilpur "MICROESTIL", para aplicar con brocha. | 0.12 | 13.2 | 1.58
mt28mcm100a |  |  | l | Sellador de poliuretano alifático de dos componentes Estilpur PU-20 "MICROESTIL", sin disolventes, acabado brillante, para aplicar con brocha o rodillo. | 0.12 | 37 | 4.44
[5 empty] | Subtotal materiales: |  | 20.45
2 |  |  |  | Mano de obra
mo020 |  |  | h | Oficial 1ª construcción. | 0.929 | 22.53 | 20.93
mo113 |  |  | h | Peón ordinario construcción. | 1.66 | 21.19 | 35.18
[5 empty] | Subtotal mano de obra: |  | 56.11
3 |  |  |  | Costes directos complementarios
|  |  | % | Costes directos complementarios | 2 | 76.56 | 1.53
Coste de mantenimiento decenal: 15,23€ en los primeros 10 años. |  |  |  |  | Costes directos (1+2+3): |  | 78.09