## Hoja 1
RLT020 | m² |  | Tratamiento de humedades por capilaridad mediante el sistema Classical Deshumidificante "REVETÓN".
Tratamiento superficial de protección frente a la humedad por capilaridad en muros, sistema Classical Deshumidificante "REVETÓN" mediante la aplicación de líquido limpiador antisalitre, capa base de mortero técnico consolidante de cal hidráulica natural Classical Consolidante Antisal "REVETÓN" de 10 mm de espesor, capa de regularización de mortero técnico difusivo macroporoso de cal hidráulica natural Classical Deshumidificante "REVETÓN" de 20 mm de espesor y capa de acabado con mortero técnico de cal hidráulica natural Classical Mortero Fino "REVETÓN", como soporte base para el revestimiento a base de cal grasa, silicatos o siloxanos (no incluido en este precio).
Código |  | Unidad |  | Descripción |  | Rendimiento |  | Precio unitario | Importe
1 |  |  |  | Materiales
mt08aaa010a |  | m³ |  | Agua. |  | 0.02 |  | 1.5 | 0.03
mt27thr010b |  | l |  | Líquido antisalitre, para limpieza de eflorescencias salinas, "REVETÓN". |  | 0.3 |  | 12.26 | 3.68
mt09rmr030b |  | kg |  | Mortero técnico consolidante de cal hidráulica natural Classical Consolidante Antisal "REVETÓN", de color blanco marfil, tipo NHL 3.5Z, según UNE-EN 459-1, para aplicar en revocos y enlucidos, de uso en interiores y exteriores, como capa base de los sistemas de restauración natural Classical, para reparación de paramentos con humedades o manchas salinas. |  | 15 |  | 4.92 | 73.8
mt09rmr040b |  | l |  | Mortero técnico difusivo macroporoso de cal hidráulica natural Classical Deshumidificante "REVETÓN", de color blanco marfil, tipo NHL 3.5Z, según UNE-EN 459-1, para aplicar en revocos y enlucidos, de uso en interiores y exteriores, como capa de regularización de los sistemas de restauración natural Classical, para reparación de paramentos con humedades o manchas salinas. |  | 28.8 |  | 2.98 | 85.82
mt09rmr020b |  | kg |  | Mortero técnico de cal hidráulica natural Classical Mortero Fino "REVETÓN", de color blanco marfil, tipo NHL 3.5Z, según UNE-EN 459-1, para aplicar en revocos y enlucidos, de uso en interiores y exteriores, como capa de acabado de los sistemas de restauración natural Classical, para reparación de paramentos con humedades o manchas salinas. |  | 2.25 |  | 2.52 | 5.67
[6 empty] | Subtotal materiales: |  |  | 169
2 |  |  |  | Mano de obra
mo039 |  | h |  | Oficial 1ª revocador. |  | 0.549 |  | 17.64 | 9.68
mo079 |  | h |  | Ayudante revocador. |  | 0.549 |  | 16.95 | 9.31
[6 empty] | Subtotal mano de obra: |  |  | 18.99
3 |  |  |  | Costes directos complementarios
|  | % |  | Costes directos complementarios |  | 2 |  | 187.99 | 3.76
Coste de mantenimiento decenal: 76,70€ en los primeros 10 años. | [5 empty] | Costes directos (1+2+3): |  |  | 191.75
Referencia norma UNE y Título de la norma transposición de norma armonizada |  |  |  |  | Aplicabilidad(a) |  | Obligatoriedad(b) |  | Sistema(c)
UNE-EN 459-1:2011 |  |  |  |  | 162011 |  | 162012 |  | 2+
Cales para la construcción. Parte 1: Definiciones, especificaciones y criterios de conformidad
(a) Fecha de aplicabilidad de la norma armonizada e inicio del período de coexistencia
(b) Fecha final del período de coexistencia / entrada en vigor marcado CE
(c) Sistema de evaluación y verificación de la constancia de las prestaciones