## Hoja 1
RLT050 | m² |  | Tratamiento de humedades por capilaridad en muros deteriorados. Sistema MasterEmaco "BASF".
Tratamiento de humedades por capilaridad en muros deteriorados con un grado de humedad medio. Sistema MasterEmaco "BASF". CAPA BASE: mortero técnico macroporoso deshumidificante de cal hidráulica con fibras de poliacrilonitrilo MasterEmaco N 235 "BASF", tipo R CSII, según UNE-EN 998-1, color gris, de 10 mm de espesor, previa aplicación de una lechada a base del mismo producto que actúa como puente de unión; CAPA DE ACABADO: mortero de cal MasterEmaco N 245 FC "BASF", tipo CR CSI W2, según UNE-EN 998-1, color blanco, de 3 mm de espesor, aplicado en dos capas. Incluso líquido antisalitre, para limpieza de eflorescencias salinas. El precio no incluye la preparación del soporte.
Código |  | Unidad |  | Descripción |  | Rendimiento |  | Precio unitario | Importe
1 |  |  |  | Materiales
mt08aaa010a |  | m³ |  | Agua. |  | 0.003 |  | 1.5 | 0
mt27thr010a |  | l |  | Líquido antisalitre, para limpieza de eflorescencias salinas incoloro, a base de resinas acrílicas en dispersión acuosa y aditivos especiales, permeable al vapor de agua, antimoho y antiverdín, para aplicar con brocha o rodillo. |  | 0.33 |  | 13.73 | 4.53
mt28mrb010b |  | kg |  | Mortero técnico macroporoso deshumidificante de cal hidráulica con fibras de poliacrilonitrilo MasterEmaco N 235 "BASF", tipo R CSII, según UNE-EN 998-1, color gris, transpirable, hidrorrepelente y con efecto preventivo de las eflorescencias, para aplicar con paleta, de uso en interiores y exteriores, como puente de unión, para reparación de paramentos con humedades o manchas salinas. |  | 5 |  | 1.35 | 6.75
mt28mrb010a |  | kg |  | Mortero técnico macroporoso deshumidificante de cal hidráulica con fibras de poliacrilonitrilo MasterEmaco N 235 "BASF", tipo R CSII, según UNE-EN 998-1, color gris, transpirable, hidrorrepelente y con efecto preventivo de las eflorescencias, para aplicar con paleta, de uso en interiores y exteriores, como capa base, para reparación de paramentos con humedades o manchas salinas. |  | 10 |  | 1.35 | 13.5
mt28mrb020a |  | kg |  | Mortero de cal MasterEmaco N 245 FC "BASF", tipo CR CSI W2, según UNE-EN 998-1, color blanco, transpirable e hidrorrepelente, de uso en interiores y exteriores, como capa base, para reparación de paramentos con humedades o manchas salinas. |  | 3.6 |  | 1.74 | 6.26
[6 empty] | Subtotal materiales: |  |  | 31.04
2 |  |  |  | Mano de obra
mo039 |  | h |  | Oficial 1ª revocador. |  | 0.44 |  | 18.91 | 8.32
mo079 |  | h |  | Ayudante revocador. |  | 0.44 |  | 18.17 | 7.99
[6 empty] | Subtotal mano de obra: |  |  | 16.31
3 |  |  |  | Costes directos complementarios
|  | % |  | Costes directos complementarios |  | 2 |  | 47.35 | 0.95
Coste de mantenimiento decenal: 19,32€ en los primeros 10 años. | [5 empty] | Costes directos (1+2+3): |  |  | 48.3
Referencia norma UNE y Título de la norma transposición de norma armonizada |  |  |  |  | Aplicabilidad(a) |  | Obligatoriedad(b) |  | Sistema(c)
UNE-EN 998-1:2010 |  |  |  |  | 162011 |  | 162012 |  | 4
Especificaciones de los morteros para albañilería. Parte 1: Morteros para revoco y enlucido.
(a) Fecha de aplicabilidad de la norma armonizada e inicio del período de coexistencia
(b) Fecha final del período de coexistencia / entrada en vigor marcado CE
(c) Sistema de evaluación y verificación de la constancia de las prestaciones