## Hoja 1
MDR010 | m² |  | Revestimiento de pavimento deportivo, de resinas sintéticas, sistema "COMPOSAN INDUSTRIAL Y TECNOLOGÍA", para pista de tenis.
Revestimiento de pavimento deportivo, con resistencia al deslizamiento entre 80 y 110 con la superficie seca y entre 55 y 110 con la superficie húmeda, según UNE-EN 13036-4, con resistencia al deslizamiento Rd>45 según UNE-EN 16165 y resbaladicidad clase 3 según CTE, abrasión Taber en seco < 0,2 g, de 3 mm de espesor total aproximado, realizado sobre superficie soporte de aglomerado asfáltico, con el sistema Tennislife Cushion-5 "COMPOSAN INDUSTRIAL Y TECNOLOGÍA", apto para pista de tenis, mediante la aplicación sucesiva de: una capa de regularización y acondicionamiento de la superficie, de mortero, Compotop Sportseal, color gris, a base de resinas sintéticas y cargas minerales seleccionadas (2 kg/m²); una capa de mortero, Compo Resurfacer, color negro, a base de resinas acrílicas (0,3 kg/m²), árido silíceo incoloro, lavado, de granulometría comprendida entre 0,2 y 0,4 mm (0,5 kg/m²) y agua (0,2 l/m²); cinco capas de mortero, Compo Cushion, color negro, a base de resinas elastoméricas, áridos ligeros y partículas de caucho (0,5 kg/m² por capa), pintura al agua, Compo Concentrado 2002, a base de resinas acrílicas, cargas micronizadas y pigmentos (0,1 kg/m² por capa) y agua (0,1 l/m² por capa); tres capas de mortero, Compo Premix, a base de resinas acrílicas, cargas minerales calibradas y pigmentos (0,4 kg/m² cada capa), dejando secar totalmente la capa previa antes de aplicar la siguiente capa y una capa de pintura al agua, Compo Concentrado 2002, color azul, a base de resinas acrílicas, cargas micronizadas y pigmentos (0,3 kg/m²). El precio no incluye la superficie soporte, la ejecución y el sellado de las juntas ni el marcado y ejecución de las líneas de juego.
Código |  | Unidad |  | Descripción | Rendimiento | Precio unitario | Importe
1 |  |  |  | Materiales
mt47cit050d |  | kg |  | Mortero, Compotop Sportseal "COMPOSAN INDUSTRIAL Y TECNOLOGÍA", color gris, a base de resinas sintéticas y cargas minerales seleccionadas, para regularización de superficies; para aplicar con rastrillo de goma. | 2 | 2.03 | 4.06
mt47cit060b |  | kg |  | Mortero, Compo Resurfacer "COMPOSAN INDUSTRIAL Y TECNOLOGÍA", color negro, a base de resinas acrílicas. | 0.3 | 5.11 | 1.53
mt47cit002a |  | kg |  | Árido silíceo incoloro, lavado, de granulometría comprendida entre 0,2 y 0,4 mm, suministrado en sacos. | 0.5 | 0.22 | 0.11
mt47cit070b |  | kg |  | Mortero, Compo Cushion "COMPOSAN INDUSTRIAL Y TECNOLOGÍA", color negro, a base de resinas elastoméricas, áridos ligeros y partículas de caucho. | 2.5 | 5.07 | 12.68
mt27pcc030n |  | kg |  | Pintura al agua, Compo Concentrado 2002 "COMPOSAN INDUSTRIAL Y TECNOLOGÍA", color azul, a base de resinas acrílicas, cargas micronizadas y pigmentos. | 0.8 | 6.12 | 4.9
mt47cit080n |  | kg |  | Mortero, Compo Premix "COMPOSAN INDUSTRIAL Y TECNOLOGÍA", color azul, a base de resinas acrílicas, cargas minerales calibradas y pigmentos. | 1.2 | 5.35 | 6.42
[5 empty] | Subtotal materiales: |  | 29.7
2 |  |  |  | Mano de obra
mo041 |  | h |  | Oficial 1ª construcción de obra civil. | 0.315 | 22.53 | 7.1
mo087 |  | h |  | Ayudante construcción de obra civil. | 0.315 | 21.78 | 6.86
[5 empty] | Subtotal mano de obra: |  | 13.96
3 |  |  |  | Costes directos complementarios
|  | % |  | Costes directos complementarios | 2 | 43.66 | 0.87
Coste de mantenimiento decenal: 15,59€ en los primeros 10 años. |  |  |  |  | Costes directos (1+2+3): |  | 44.53