## Hoja 1
MDR090 | m² |  | Revestimiento de pavimento deportivo, de resinas sintéticas, sistema "COMPOSAN INDUSTRIAL Y TECNOLOGÍA", para pista de patinaje.
Revestimiento de pavimento deportivo, con acabado rugoso, con resistencia al deslizamiento entre 80 y 110 con la superficie seca y entre 55 y 110 con la superficie húmeda, según UNE-EN 13036-4, con resistencia al deslizamiento Rd>45 según UNE-EN 16165 y resbaladicidad clase 3 según CTE, abrasión Taber en seco < 0,2 g, de 2 a 3 mm de espesor total aproximado, realizado sobre superficie soporte de aglomerado asfáltico, con el sistema Composport Skating S/A "COMPOSAN INDUSTRIAL Y TECNOLOGÍA", apto para pista de patinaje, mediante la aplicación sucesiva de: una capa de regularización y acondicionamiento de la superficie, de mortero Composport Skating Base, color gris (2 kg/m²); una capa de mortero Composport Surface, color negro (0,3 kg/m²), árido silíceo incoloro, lavado, de granulometría comprendida entre 0,2 y 0,4 mm (0,5 kg/m²) y agua (0,2 l/m²); dos capas de mortero de dos componentes Composport Skating Mix, color azul, acabado texturizado (0,4 kg/m² cada capa) y una capa de sellado de pintura al agua de dos componentes a base de resinas acrílico-epoxi, cargas micronizadas y pigmentos, Composport Skating Paint, color azul (0,3 kg/m²). El precio no incluye la superficie soporte, la ejecución y el sellado de las juntas ni el marcado y ejecución de las líneas de juego.
Código |  | Unidad |  | Descripción | Rendimiento | Precio unitario | Importe
1 |  |  |  | Materiales
mt47cit102c |  | kg |  | Mortero Composport Skating Base "COMPOSAN INDUSTRIAL Y TECNOLOGÍA", color gris, a base de resinas sintéticas y cargas minerales seleccionadas, para aplicar con rastrillo de goma. | 2 | 2.09 | 4.18
mt47cit105c |  | kg |  | Mortero Composport Surface "COMPOSAN INDUSTRIAL Y TECNOLOGÍA", color negro, a base de resinas. | 0.3 | 5.52 | 1.66
mt47cit002a |  | kg |  | Árido silíceo incoloro, lavado, de granulometría comprendida entre 0,2 y 0,4 mm, suministrado en sacos. | 0.5 | 0.22 | 0.11
mt47cit103g |  | kg |  | Mortero de dos componentes Composport Skating Mix "COMPOSAN INDUSTRIAL Y TECNOLOGÍA", color azul, acabado texturizado, a base de resinas acrílico-epoxi, cargas minerales calibradas y pigmentos. | 0.8 | 9.74 | 7.79
mt27pic040g |  | kg |  | Pintura al agua de dos componentes a base de resinas acrílico-epoxi, cargas micronizadas y pigmentos, Composport Skating Paint "COMPOSAN INDUSTRIAL Y TECNOLOGÍA", color azul, para aplicar con rodillo, pistola o rastrillo de goma. | 0.3 | 9.24 | 2.77
[5 empty] | Subtotal materiales: |  | 16.51
2 |  |  |  | Mano de obra
mo020 |  | h |  | Oficial 1ª construcción. | 0.164 | 22.53 | 3.69
mo077 |  | h |  | Ayudante construcción. | 0.186 | 21.78 | 4.05
[5 empty] | Subtotal mano de obra: |  | 7.74
3 |  |  |  | Costes directos complementarios
|  | % |  | Costes directos complementarios | 2 | 24.25 | 0.49
[5 empty] | Costes directos (1+2+3): |  | 24.74