## Hoja 1
MPI040 | m² |  | Capa de rodadura de color, de mezcla sintética en caliente, sistema "COMPOSAN INDUSTRIAL Y TECNOLOGÍA".
Capa de rodadura de color, de 4 cm de espesor total aproximado, realizada con el sistema Compolor Gardner 12 "COMPOSAN INDUSTRIAL Y TECNOLOGÍA", mediante la aplicación de una mezcla sintética en caliente AC16 surf D formada por ligante sintético, Compolor Gardner 12 (5,67 kg/m²), colorante sintético y árido de machaqueo, aplicada mecánicamente con máquina autopropulsada y apisonadora de rodillos vibrantes. El precio no incluye la superficie soporte ni la preparación de la superficie soporte.
Código |  | Unidad |  | Descripción | Rendimiento | Precio unitario | Importe
1 |  |  |  | Materiales
mt47cit600b |  | kg |  | Ligante sintético, Compolor Gardner 12 "COMPOSAN INDUSTRIAL Y TECNOLOGÍA". | 5.67 | 3.97 | 22.51
mt47cit602 |  | kg |  | Colorante sintético para aglomerados. | 2.92 | 2.17 | 6.34
mt01arp050a |  | t |  | Árido de machaqueo de 0 a 6 mm de diámetro, con desgaste en el ensayo de Los Ángeles < 25. | 0.079 | 12.64 | 1
mt01arp050b |  | t |  | Árido de machaqueo de 6 a 12 mm de diámetro, con desgaste en el ensayo de Los Ángeles < 25. | 0.033 | 12.64 | 0.42
mt01arp050c |  | t |  | Árido de machaqueo de 12 a 18 mm de diámetro, con desgaste en el ensayo de Los Ángeles < 25. | 0.013 | 12.12 | 0.16
[5 empty] | Subtotal materiales: |  | 30.43
2 |  |  |  | Equipo y maquinaria
mq11ext030 |  | h |  | Extendedora asfáltica de cadenas, de 81 kW. | 0.003 | 231.73 | 0.7
mq02ron010a |  | h |  | Rodillo vibrante tándem autopropulsado, de 24,8 kW, de 2450 kg, anchura de trabajo 100 cm. | 0.003 | 56.81 | 0.17
mq11com010 |  | h |  | Compactador de neumáticos autopropulsado, de 12/22 t. | 0.003 | 66.47 | 0.2
[5 empty] | Subtotal equipo y maquinaria: |  | 1.07
3 |  |  |  | Mano de obra
mo041 |  | h |  | Oficial 1ª construcción de obra civil. | 0.02 | 22.53 | 0.45
mo087 |  | h |  | Ayudante construcción de obra civil. | 0.02 | 21.78 | 0.44
[5 empty] | Subtotal mano de obra: |  | 0.89
4 |  |  |  | Costes directos complementarios
|  | % |  | Costes directos complementarios | 2 | 32.39 | 0.65
Coste de mantenimiento decenal: 4,63€ en los primeros 10 años. |  |  |  |  | Costes directos (1+2+3+4): |  | 33.04