## Hoja 1
FFF060 | m² |  | Fachada de una hoja, de fábrica de bloque cerámico para revestir.
Fachada de una hoja, de 25 cm de espesor, de fábrica de bloque cerámico machihembrado, para revestir, 25x30x25 cm, con huecos verticales que permiten el paso de instalaciones sin rozas, con juntas horizontales y verticales de 10 mm de espesor, junta rehundida, recibida con mortero de cemento industrial, color gris, M-5, suministrado a granel. Dintel de fábrica armada de bloques en "U" cerámicos aligerados, macizado de hormigón de relleno, HA-25/B/12/XC2, preparado en obra; montaje y desmontaje de apeo. Revestimiento de los frentes de forjado con piezas cerámicas con huecos verticales y de los frentes de pilares con bloques cortados, colocados con el mismo mortero utilizado en el recibido de la fábrica.
Código |  | Unidad |  | Descripción | Rendimiento |  |  | Precio unitario | Importe
1 |  |  |  | Materiales
mt04lkk030a |  | Ud |  | Bloque cerámico machihembrado, para revestir, 25x30x25 cm, con huecos verticales que permiten el paso de instalaciones sin rozas, con aislamiento global de 50 dB(A) entre 100 y 5000 Hz, para uso en fábrica protegida (pieza P), densidad 754 kg/m³, según UNE-EN 771-1. | 13 |  |  | 3.35 | 43.55
mt08aaa010a |  | m³ |  | Agua. | 0.012 |  |  | 1.5 | 0.02
mt09mif010cb |  | t |  | Mortero industrial para albañilería, de cemento, color gris, categoría M-5 (resistencia a compresión 5 N/mm²), suministrado a granel, según UNE-EN 998-2. | 0.034 |  |  | 50.2 | 1.71
mt07aco010c |  | kg |  | Ferralla elaborada en taller industrial con acero en barras corrugadas, UNE-EN 10080 B 500 S, de varios diámetros. | 0.7 |  |  | 1.6 | 1.12
mt08cem011a |  | kg |  | Cemento Portland CEM II/B-L 32,5 R, color gris, en sacos, según UNE-EN 197-1. | 6.935 |  |  | 0.1 | 0.69
mt01arg006 |  | t |  | Arena de cantera, para hormigón preparado en obra. | 0.009 |  |  | 17.5 | 0.16
mt01arg007b |  | t |  | Árido grueso homogeneizado, de tamaño máximo 12 mm. | 0.019 |  |  | 16.64 | 0.32
mt04lkk010a |  | Ud |  | Ladrillo cerámico machihembrado, para revestir, 33x30x7 cm, con huecos verticales que permiten el paso de instalaciones sin rozas, para uso en fábrica protegida (pieza P), densidad 846 kg/m³, según UNE-EN 771-1. | 1.3 |  |  | 1.32 | 1.72
mt50spa050m |  | m³ |  | Tablón de madera de pino, dimensiones 20x7,2 cm. | 0.001 |  |  | 439.2 | 0.44
mt50spa081a |  | Ud |  | Puntal metálico telescópico, de hasta 3 m de altura. | 0.003 |  |  | 19.25 | 0.06
mt50spa101 |  | kg |  | Clavos de acero. | 0.011 |  |  | 1.87 | 0.02
[5 empty] | Subtotal materiales: |  |  |  | 49.81
2 |  |  |  | Equipo y maquinaria
mq06mms010 |  | h |  | Mezclador continuo con silo, para mortero industrial en seco, suministrado a granel. | 0.121 |  |  | 1.94 | 0.23
[5 empty] | Subtotal equipo y maquinaria: |  |  |  | 0.23
3 |  |  |  | Mano de obra
mo021 |  | h |  | Oficial 1ª construcción en trabajos de albañilería. | 0.567 |  |  | 22.53 | 12.77
mo114 |  | h |  | Peón ordinario construcción en trabajos de albañilería. | 0.357 |  |  | 21.19 | 7.56
[5 empty] | Subtotal mano de obra: |  |  |  | 20.33
4 |  |  |  | Costes directos complementarios
|  | % |  | Costes directos complementarios | 3 |  |  | 70.37 | 2.11
Coste de mantenimiento decenal: 3,62€ en los primeros 10 años. |  |  |  |  | Costes directos (1+2+3+4): |  |  |  | 72.48
Referencia y título de la norma | [5 empty] | Aplicabilidad(a) | Obligatoriedad(b) |  | Sistema(c)
EN 771-1:2011+A1:2015 | [5 empty] | 1062020 | 1062020 |  | 2+/4
Especificaciones de piezas para fábrica de albañilería. Parte 1: Piezas de arcilla cocida.
EN 998-2:2016 | [5 empty] | 1182020 | 1182020 |  | 2+/4
Especificaciones de los morteros para albañilería. Parte 2: Morteros para albañilería
EN 197-1:2011 | [5 empty] | 172012 | 172013 |  | 1+
Cemento. Parte 1: Composición, especificaciones y criterios de conformidad de los cementos comunes.
(a) Fecha de aplicabilidad de la norma armonizada
(b) Fecha en que finaliza el período de coexistencia
(c) Sistema de evaluación y verificación de la constancia de las prestaciones