## Hoja 1
FFZ400 | m² | Hoja exterior, autoportante y pasante, de fachada de dos hojas, de fábrica de ladrillo de hormigón para revestir. Sistema GHAS "GEO-HIDROL".
Hoja exterior, autoportante y pasante, de fachada de dos hojas, sistema GHAS "GEO-HIDROL", de 12 cm de espesor, con DAU nº 12/076 C, de fábrica de ladrillo de hormigón perforado acústico, para revestir, 25x12x9,5 cm, con juntas horizontales y verticales de 10 mm de espesor, junta rehundida, recibida con mortero de cemento industrial, color gris, M-5, suministrado a granel, reforzada con armadura de tendel prefabricada de acero galvanizado en caliente con recubrimiento de resina epoxi Geofor 4075 E SAO "GEO-HIDROL", de 3,7 mm de diámetro y de 75 mm de anchura, con dispositivos de separación, geometría diseñada para permitir el solape y sistema de autocontrol del operario (SAO), colocada en hiladas cada 60 cm aproximadamente y como mínimo en arranque de la fábrica sobre forjado, bajo vierteaguas y sobre cargadero de huecos, con una cuantía de 2,58 m/m² y anclada al forjado o pilar con elementos de anclaje de acero inoxidable AISI 304, Geoanc 1CDM SAO (sistema de autocontrol del operario), (0,67 ud/m²), fijados con tacos de expansión M6. Dintel de fábrica para revestir sobre perfil laminado.
Código |  | Unidad | Descripción | Rendimiento |  |  | Precio unitario | Importe
1 |  |  | Materiales
mt04lpw020a |  | Ud | Ladrillo de hormigón perforado acústico, para revestir, 25x12x9,5 cm, con un aislamiento a ruido aéreo de 50 dB(A). | 39 |  |  | 0.22 | 8.58
mt08aaa010a |  | m³ | Agua. | 0.006 |  |  | 1.5 | 0.01
mt09mif010cb |  | t | Mortero industrial para albañilería, de cemento, color gris, categoría M-5 (resistencia a compresión 5 N/mm²), suministrado a granel, según UNE-EN 998-2. | 0.034 |  |  | 50.2 | 1.71
mt07aaa010a |  | Ud | Anclaje de acero inoxidable AISI 304, Geoanc 1CDM SAO "GEO-HIDROL", de 72 mm de longitud, con doble libertad de movimiento y sistema de autocontrol del operario (SAO), para fijación de la fábrica a la estructura. | 0.67 |  |  | 6.8 | 4.56
mt07aaa012 |  | Ud | Taco de expansión M6, FISCHER FNA II 6X30/5". | 0.67 |  |  | 0.47 | 0.31
mt07aag010Fbt |  | m | Armadura de tendel prefabricada de acero galvanizado en caliente con recubrimiento de resina epoxi Geofor 4075 E SAO "GEO-HIDROL", de 3,7 mm de diámetro y 75 mm de anchura, con dispositivos de separación, geometría diseñada para permitir el solape y sistema de autocontrol del operario (SAO). Según UNE-EN 845-3. | 2.58 |  |  | 2.48 | 6.4
mt07ala010dea |  | kg | Acero laminado UNE-EN 10025 S275JR, en perfiles laminados en caliente, piezas simples, para aplicaciones estructurales, acabado con imprimación antioxidante. Trabajado y montado en taller, para colocar en obra. | 2.4 |  |  | 1.73 | 4.15
mt07ala011j |  | kg | Pletina de acero laminado UNE-EN 10025 S275JR, para aplicaciones estructurales. Trabajada y montada en taller, para colocar en obra. | 0.24 |  |  | 2.42 | 0.58
|  |  |  | Subtotal materiales: |  |  |  | 26.3
2 |  |  | Equipo y maquinaria
mq06mms010 |  | h | Mezclador continuo con silo, para mortero industrial en seco, suministrado a granel. | 0.128 |  |  | 1.94 | 0.25
|  |  |  | Subtotal equipo y maquinaria: |  |  |  | 0.25
3 |  |  | Mano de obra
mo021 |  | h | Oficial 1ª construcción en trabajos de albañilería. | 0.756 |  |  | 22.53 | 17.03
mo114 |  | h | Peón ordinario construcción en trabajos de albañilería. | 0.476 |  |  | 21.19 | 10.09
|  |  |  | Subtotal mano de obra: |  |  |  | 27.12
4 |  |  | Costes directos complementarios
|  | % | Costes directos complementarios | 3 |  |  | 53.67 | 1.61
Coste de mantenimiento decenal: 2,76€ en los primeros 10 años. |  |  |  | Costes directos (1+2+3+4): |  |  |  | 55.28
Referencia y título de la norma |  |  |  |  | Aplicabilidad(a) | Obligatoriedad(b) |  | Sistema(c)
EN 998-2:2016 |  |  |  |  | 1182020 | 1182020 |  | 2+/4
Especificaciones de los morteros para albañilería. Parte 2: Morteros para albañilería
EN 845-3:2013+A1:2016 |  |  |  |  | 1032020 | 1032020 |  | 3
Especificación de componentes auxiliares para fábricas de albañilería. Parte 3: Armaduras de junta de tendel de malla de acero.
EN 10025-1:2004 |  |  |  |  | 192005 | 192006 |  | 2+
Productos laminados en caliente, de acero no aleado, para construcciones metálicas de uso general. Parte 1: Condiciones generales de suministro.
(a) Fecha de aplicabilidad de la norma armonizada
(b) Fecha en que finaliza el período de coexistencia
(c) Sistema de evaluación y verificación de la constancia de las prestaciones