## Hoja 1
FNT010 | m² |  | Hoja interior de muro Trombe, de fábrica de ladrillo cerámico cara vista.
Hoja interior de muro Trombe, de 24 cm de espesor, de fábrica de ladrillo cerámico cara vista perforado hidrofugado, color Salmón, acabado liso, 24x11,5x5 cm, con juntas horizontales y verticales de 10 mm de espesor, junta rehundida, recibida con mortero de cemento industrial, color gris, M-5, suministrado a granel, aberturas de ventilación, con un área efectiva de 250 cm² por cada m² de fábrica. El precio no incluye la formación de los dinteles de los huecos de fachada ni las rejillas de ventilación.
Código |  | Unidad |  | Descripción | Rendimiento |  |  | Precio unitario | Importe
1 |  |  |  | Materiales
mt05plt010bb |  | Ud |  | Ladrillo cerámico cara vista perforado hidrofugado, color Salmón, acabado liso, 24x11,5x5 cm, para uso en fábrica no protegida (pieza U), densidad 1700 kg/m³, según UNE-EN 771-1. | 142 |  |  | 0.25 | 35.5
mt08aaa010a |  | m³ |  | Agua. | 0.018 |  |  | 1.5 | 0.03
mt09mif010cb |  | t |  | Mortero industrial para albañilería, de cemento, color gris, categoría M-5 (resistencia a compresión 5 N/mm²), suministrado a granel, según UNE-EN 998-2. | 0.097 |  |  | 50.2 | 4.87
[5 empty] | Subtotal materiales: |  |  |  | 40.4
2 |  |  |  | Equipo y maquinaria
mq06mms010 |  | h |  | Mezclador continuo con silo, para mortero industrial en seco, suministrado a granel. | 0.368 |  |  | 1.94 | 0.71
[5 empty] | Subtotal equipo y maquinaria: |  |  |  | 0.71
3 |  |  |  | Mano de obra
mo021 |  | h |  | Oficial 1ª construcción en trabajos de albañilería. | 1.566 |  |  | 22.53 | 35.28
mo114 |  | h |  | Peón ordinario construcción en trabajos de albañilería. | 0.89 |  |  | 21.19 | 18.86
[5 empty] | Subtotal mano de obra: |  |  |  | 54.14
4 |  |  |  | Costes directos complementarios
|  | % |  | Costes directos complementarios | 2 |  |  | 95.25 | 1.91
[5 empty] | Costes directos (1+2+3+4): |  |  |  | 97.16
Referencia y título de la norma | [5 empty] | Aplicabilidad(a) | Obligatoriedad(b) |  | Sistema(c)
EN 771-1:2011+A1:2015 | [5 empty] | 1062020 | 1062020 |  | 2+/4
Especificaciones de piezas para fábrica de albañilería. Parte 1: Piezas de arcilla cocida.
EN 998-2:2016 | [5 empty] | 1182020 | 1182020 |  | 2+/4
Especificaciones de los morteros para albañilería. Parte 2: Morteros para albañilería
(a) Fecha de aplicabilidad de la norma armonizada
(b) Fecha en que finaliza el período de coexistencia
(c) Sistema de evaluación y verificación de la constancia de las prestaciones