## Hoja 1
FSA094 | m² |  | Refuerzo para sistema ETICS Rhonatherm "PINTURAS ISAVAL" de aislamiento térmico por el exterior de fachadas.
Capa adicional de refuerzo para el sistema Rhonatherm "PINTURAS ISAVAL", con ETE 12/0151, mediante la aplicación de una capa de mortero de 3 mm de espesor mínimo, realizada con mortero cementoso Rhona T-700 "PINTURAS ISAVAL", color gris, aplicado manualmente, armado con malla de fibra de vidrio antiálcalis, Rhonamesh T-350 "PINTURAS ISAVAL", de 6x6 mm de luz de malla, de 330 g/m² de masa superficial y 0,9 mm de espesor, solapada 10 cm; aplicada en zonas susceptibles de impacto desde el arranque del sistema, sobre el panel aislante y antes de la capa de regularización. El precio incluye la ejecución de remates en los encuentros con paramentos y revestimientos u otros elementos recibidos en su superficie.
Código |  | Unidad |  | Descripción | Rendimiento | Precio unitario | Importe
1 |  |  |  | Materiales
mt28mav010a |  | kg |  | Mortero cementoso Rhona T-700 "PINTURAS ISAVAL", color gris, compuesto de cemento, áridos seleccionados y resinas sintéticas, impermeable al agua de lluvia y permeable al vapor de agua, para aplicar con llana dentada, para adherir los paneles aislantes y como capa base, previo amasado con agua. | 7 | 1.31 | 9.17
mt28mav030b |  | m² |  | Malla de fibra de vidrio antiálcalis, Rhonamesh T-350 "PINTURAS ISAVAL", de 6x6 mm de luz de malla, de 330 g/m² de masa superficial, 0,9 mm de espesor y de 1x25 m, para armar morteros. | 1.1 | 6.45 | 7.1
[5 empty] | Subtotal materiales: |  | 16.27
2 |  |  |  | Mano de obra
mo039 |  | h |  | Oficial 1ª revocador. | 0.1 | 22.53 | 2.25
mo079 |  | h |  | Ayudante revocador. | 0.1 | 21.78 | 2.18
[5 empty] | Subtotal mano de obra: |  | 4.43
3 |  |  |  | Costes directos complementarios
|  | % |  | Costes directos complementarios | 2 | 20.7 | 0.41
[5 empty] | Costes directos (1+2+3): |  | 21.11