## Hoja 1
NBD021 | m² | Aislamiento acústico a ruido aéreo bajo forjado, con paneles de poliestireno expandido.
Aislamiento acústico a ruido aéreo bajo forjado, formado por panel rígido de poliestireno expandido elastificado, con una lámina pesada en su interior de EPDM de 5 kg/m², según UNE-EN 13163, de superficie lisa y mecanizado lateral a media madera, de 42 mm de espesor, resistencia térmica 1,25 m²K/W, conductividad térmica 0,033 W/(mK), colocado a tope y con fijaciones mecánicas.
Código |  | Unidad | Descripción |  | Rendimiento |  | Precio unitario | Importe
1 |  |  | Materiales
mt16pel060cpx |  | m² | Panel rígido de poliestireno expandido elastificado, con una lámina pesada en su interior de EPDM de 5 kg/m², según UNE-EN 13163, de superficie lisa y mecanizado lateral a media madera, de 42 mm de espesor, resistencia térmica 1,25 m²K/W, conductividad térmica 0,033 W/(mK), Euroclase E de reacción al fuego según UNE-EN 13501-1, con código de designación EPS-EN 13163-T3-L3-W2-S5-P10-BS50-DS(N)2; proporcionando una mejora del índice global de reducción acústica ponderado A de 58 dBA. |  | 1.05 |  | 26.02 | 27.32
mt16aaa021a |  | Ud | Taco de expansión y clavo de polipropileno, con aro de estanqueidad, para fijación mecánica de paneles aislantes. |  | 5.25 |  | 0.08 | 0.42
[5 empty] | Subtotal materiales: |  |  | 27.74
2 |  |  | Mano de obra
mo054 |  | h | Oficial 1ª montador de aislamientos. |  | 0.119 |  | 23.16 | 2.76
mo101 |  | h | Ayudante montador de aislamientos. |  | 0.119 |  | 21.78 | 2.59
[5 empty] | Subtotal mano de obra: |  |  | 5.35
3 |  |  | Costes directos complementarios
|  | % | Costes directos complementarios |  | 2 |  | 33.09 | 0.66
Coste de mantenimiento decenal: 3,77€ en los primeros 10 años. |  |  |  |  | Costes directos (1+2+3): |  |  | 33.75
Referencia y título de la norma |  |  |  | Aplicabilidad(a) |  | Obligatoriedad(b) |  | Sistema(c)
EN 13163:2012+A1:2015 |  |  |  | 1072020 |  | 1072020 |  | 1/3/4
Productos aislantes térmicos para aplicaciones en la edificación. Productos manufacturados de poliestireno expandido (EPS). Especificación.
(a) Fecha de aplicabilidad de la norma armonizada
(b) Fecha en que finaliza el período de coexistencia
(c) Sistema de evaluación y verificación de la constancia de las prestaciones