## Hoja 1
NIF031 | m |  | Impermeabilización de alféizar con láminas asfálticas.
Impermeabilización de alféizar con lámina autoadhesiva de betún modificado con elastómero SBS, LBA-40/G-FV, con armadura de fieltro de fibra de vidrio de 60 g/m², de superficie autoprotegida (protección mineral en la cara exterior y un film siliconado extraíble en la cara interior), tipo monocapa, totalmente adherida al soporte con soplete, previa imprimación con emulsión asfáltica aniónica con cargas tipo EB, preparada para recibir el vierteaguas. El precio no incluye el vierteaguas.
Código |  | Unidad |  | Descripción |  | Rendimiento |  | Precio unitario | Importe
1 |  |  |  | Materiales
mt14iea020c |  | kg |  | Emulsión asfáltica aniónica con cargas tipo EB, según UNE 104231. |  | 0.15 |  | 3.3 | 0.5
mt14lga020a |  | m² |  | Lámina autoadhesiva de betún modificado con elastómero SBS, LBA-40/G-FV, de 2,5 mm de espesor, masa nominal 4 kg/m², con armadura de fieltro de fibra de vidrio de 60 g/m², de superficie autoprotegida (protección mineral en la cara exterior y un film siliconado extraíble en la cara interior). Según UNE-EN 13707. |  | 0.315 |  | 7.88 | 2.48
[6 empty] | Subtotal materiales: |  |  | 2.98
2 |  |  |  | Mano de obra
mo029 |  | h |  | Oficial 1ª aplicador de láminas impermeabilizantes. |  | 0.149 |  | 22.53 | 3.36
mo067 |  | h |  | Ayudante aplicador de láminas impermeabilizantes. |  | 0.149 |  | 21.78 | 3.25
[6 empty] | Subtotal mano de obra: |  |  | 6.61
3 |  |  |  | Costes directos complementarios
|  | % |  | Costes directos complementarios |  | 2 |  | 9.59 | 0.19
Coste de mantenimiento decenal: 1,37€ en los primeros 10 años. | [5 empty] | Costes directos (1+2+3): |  |  | 9.78
Referencia y título de la norma |  |  |  |  | Aplicabilidad(a) |  | Obligatoriedad(b) |  | Sistema(c)
EN 13707:2004+A2:2009 |  |  |  |  | 142010 |  | 1102010 |  | 1/2+/3/4
Láminas flexibles para la impermeabilización. Láminas bituminosas con armadura para impermeabilización de cubiertas. Definiciones y características.
(a) Fecha de aplicabilidad de la norma armonizada
(b) Fecha en que finaliza el período de coexistencia
(c) Sistema de evaluación y verificación de la constancia de las prestaciones