## Hoja 1
NOS011 | m² |  | Barrera de protección frente al radón bajo solera en contacto con el terreno, con láminas asfálticas.
Barrera de protección frente al radón bajo solera en contacto con el terreno con nivel de referencia de exposición al radón 300 Bq/m³, con lámina de betún aditivado con plastómero APP, LA-30-AL, con armadura de aluminio, de superficie no protegida, y coeficiente de difusión frente al gas radón 1x10-13 m²/s, totalmente adherida al soporte con soplete. Colocación en obra: con solapes, en la base de la solera, sobre una capa de hormigón de limpieza, previa imprimación con emulsión asfáltica aniónica con cargas tipo EB, y protección con una capa antipunzonante de geotextil de polipropileno-polietileno, (125 g/m²). Exhalación de radón prevista a través de la barrera de protección: 0,000104 Bq/m²·h. Incluso banda de refuerzo de lámina de betún modificado con elastómero SBS, LBM(SBS)-30-FP, (rendimiento: 0,5 m/m²), para la resolución del perímetro. El precio no incluye la capa de hormigón de limpieza.
Código |  | Unidad |  | Descripción |  | Rendimiento |  | Precio unitario | Importe
1 |  |  |  | Materiales
mt14iea020c |  | kg |  | Emulsión asfáltica aniónica con cargas tipo EB, según UNE 104231. |  | 0.5 |  | 3.3 | 1.65
mt14lad010i |  | m² |  | Lámina de betún aditivado con plastómero APP, LA-30-AL, de 2 mm de espesor, masa nominal 3 kg/m², con armadura de aluminio, de superficie no protegida. Según UNE-EN 13707. |  | 1.1 |  | 7.48 | 8.23
mt14lba100a |  | m |  | Banda de refuerzo de lámina de betún modificado con elastómero SBS, LBM(SBS)-30-FP, de 33 cm de anchura, acabada con film plástico termofusible en ambas caras. |  | 0.5 |  | 2.83 | 1.42
mt14gsa010ce |  | m² |  | Geotextil no tejido sintético, termosoldado, de polipropileno-polietileno, con una resistencia a la tracción longitudinal de 9,5 kN/m, una resistencia a la tracción transversal de 10 kN/m, una apertura de cono al ensayo de perforación dinámica según UNE-EN ISO 13433 inferior a 28 mm, resistencia CBR a punzonamiento 1,56 kN y una masa superficial de 125 g/m². |  | 1.1 |  | 1.53 | 1.68
[6 empty] | Subtotal materiales: |  |  | 12.98
2 |  |  |  | Mano de obra
mo029 |  | h |  | Oficial 1ª aplicador de láminas impermeabilizantes. |  | 0.219 |  | 22.53 | 4.93
mo067 |  | h |  | Ayudante aplicador de láminas impermeabilizantes. |  | 0.219 |  | 21.78 | 4.77
[6 empty] | Subtotal mano de obra: |  |  | 9.7
3 |  |  |  | Costes directos complementarios
|  | % |  | Costes directos complementarios |  | 2 |  | 22.68 | 0.45
Coste de mantenimiento decenal: 0,60€ en los primeros 10 años. | [5 empty] | Costes directos (1+2+3): |  |  | 23.13
Referencia y título de la norma |  |  |  |  | Aplicabilidad(a) |  | Obligatoriedad(b) |  | Sistema(c)
EN 13707:2004+A2:2009 |  |  |  |  | 142010 |  | 1102010 |  | 1/2+/3/4
Láminas flexibles para la impermeabilización. Láminas bituminosas con armadura para impermeabilización de cubiertas. Definiciones y características.
(a) Fecha de aplicabilidad de la norma armonizada
(b) Fecha en que finaliza el período de coexistencia
(c) Sistema de evaluación y verificación de la constancia de las prestaciones