## Hoja 1
QAE060 | m² | Cubierta plana transitable, no ventilada, con solado flotante sobre soportes, tipo invertida. Impermeabilización con láminas de PVC, tipo monocapa.
Cubierta plana transitable, no ventilada, con solado flotante sobre soportes, tipo invertida, pendiente del 1% al 5%, para tráfico peatonal privado. FORMACIÓN DE PENDIENTES: mediante encintado de limatesas, limahoyas y juntas con maestras de ladrillo cerámico hueco doble y capa de arcilla expandida, vertida en seco y consolidada en su superficie con lechada de cemento, proporcionando una resistencia a compresión de 1 MPa y con una conductividad térmica de 0,087 W/(mK), con espesor medio de 10 cm; con capa de regularización de mortero de cemento, industrial, M-5 de 4 cm de espesor, acabado fratasado; CAPA SEPARADORA BAJO IMPERMEABILIZACIÓN: geotextil no tejido compuesto por fibras de poliéster unidas por agujeteado, (300 g/m²); IMPERMEABILIZACIÓN: tipo monocapa, no adherida, formada por una lámina impermeabilizante flexible de PVC-P, (fv), de 1,2 mm de espesor, con armadura de velo de fibra de vidrio, y con resistencia a la intemperie, colocada suelta sobre la capa separadora, fijada en solapes mediante soldadura termoplástica, y en los bordes soldada a perfiles colaminados de chapa y PVC-P; CAPA SEPARADORA BAJO AISLAMIENTO: geotextil no tejido compuesto por fibras de poliéster unidas por agujeteado, (300 g/m²); AISLAMIENTO TÉRMICO: panel rígido de poliestireno extruido, de superficie lisa y mecanizado lateral a media madera, de 40 mm de espesor, resistencia a compresión >= 300 kPa; CAPA SEPARADORA BAJO PROTECCIÓN: geotextil no tejido compuesto por fibras de poliéster unidas por agujeteado, (200 g/m²); CAPA DE PROTECCIÓN: pavimento flotante de baldosas de cemento de 40x40 cm, apoyadas sobre soportes regulables, de 30 a 50 mm. El precio no incluye la ejecución y el sellado de las juntas ni la ejecución de remates en los encuentros con paramentos y desagües.
Código |  | Unidad | Descripción |  |  |  | Rendimiento | Precio unitario | Importe
1 |  |  | Materiales
mt04lvc010c |  | Ud | Ladrillo cerámico hueco doble, para revestir, 24x11,5x9 cm, para uso en fábrica protegida (pieza P), densidad 780 kg/m³, según UNE-EN 771-1. |  |  |  | 3 | 0.29 | 0.87
mt01arl030a |  | m³ | Arcilla expandida, suministrada en sacos, según UNE-EN 13055-1. |  |  |  | 0.1 | 144.49 | 14.45
mt09lec020b |  | m³ | Lechada de cemento CEM II/B-P 32,5 N 1/3. |  |  |  | 0.01 | 112.6 | 1.13
mt16pea020b |  | m² | Panel rígido de poliestireno expandido, según UNE-EN 13163, mecanizado lateral recto, de 20 mm de espesor, resistencia térmica 0,55 m²K/W, conductividad térmica 0,036 W/(mK), para junta de dilatación. |  |  |  | 0.01 | 1.34 | 0.01
mt08aaa010a |  | m³ | Agua. |  |  |  | 0.014 | 1.5 | 0.02
mt09mif010ca |  | t | Mortero industrial para albañilería, de cemento, color gris, categoría M-5 (resistencia a compresión 5 N/mm²), suministrado en sacos, según UNE-EN 998-2. |  |  |  | 0.075 | 53.48 | 4.01
mt14gsa020dg |  | m² | Geotextil no tejido compuesto por fibras de poliéster unidas por agujeteado, con una resistencia a la tracción longitudinal de 3,45 kN/m, una resistencia a la tracción transversal de 3,45 kN/m, una apertura de cono al ensayo de perforación dinámica según UNE-EN ISO 13433 inferior a 15 mm, resistencia CBR a punzonamiento 0,8 kN y una masa superficial de 300 g/m², según UNE-EN 13252. |  |  |  | 2.1 | 1.51 | 3.17
mt15dac010c |  | m² | Lámina impermeabilizante flexible de PVC-P, (fv), de 1,2 mm de espesor, con armadura de velo de fibra de vidrio, y con resistencia a la intemperie, según UNE-EN 13956. |  |  |  | 1.05 | 10.92 | 11.47
mt15dan020b |  | m | Perfil colaminado de chapa de acero y PVC-P, plano, para remate de impermeabilización en los extremos de las láminas de PVC-P y en encuentros con elementos verticales. |  |  |  | 0.4 | 2.61 | 1.04
mt16pxa010aaq |  | m² | Panel rígido de poliestireno extruido, según UNE-EN 13164, de superficie lisa y mecanizado lateral a media madera, de 40 mm de espesor, resistencia a compresión >= 300 kPa, resistencia térmica 1,2 m²K/W, conductividad térmica 0,033 W/(mK), Euroclase E de reacción al fuego según UNE-EN 13501-1, con código de designación XPS-EN 13164-T1-CS(10/Y)300-DS(70,90)-DLT(2)5-CC(2/1,5/50)125-WL(T)0,7-WD(V)3-FTCD1. |  |  |  | 1.05 | 7.85 | 8.24
mt14gsa020ce |  | m² | Geotextil no tejido compuesto por fibras de poliéster unidas por agujeteado, con una resistencia a la tracción longitudinal de 1,63 kN/m, una resistencia a la tracción transversal de 2,08 kN/m, una apertura de cono al ensayo de perforación dinámica según UNE-EN ISO 13433 inferior a 27 mm, resistencia CBR a punzonamiento 0,4 kN y una masa superficial de 200 g/m², según UNE-EN 13252. |  |  |  | 1.05 | 0.93 | 0.98
mt18acc030aa |  | Ud | Soporte regulable, de poliolefinas, con adición de carga mineral, de color negro, con 750 kg de capacidad mecánica a compresión y base redonda plana, para alturas entre 30 y 50 mm; estabilidad térmica de -25°C hasta 110°C; imputrescible, con resistencia al envejecimiento y a la intemperie. |  |  |  | 7.5 | 1.06 | 7.95
mt18bho010b |  | m² | Baldosa de cemento con acabado en garbancillo, de 40x40 cm. |  |  |  | 1.05 | 8.13 | 8.54
[7 empty] | Subtotal materiales: |  | 61.88
2 |  |  | Mano de obra
mo020 |  | h | Oficial 1ª construcción. |  |  |  | 0.269 | 22.53 | 6.06
mo113 |  | h | Peón ordinario construcción. |  |  |  | 0.378 | 21.19 | 8.01
mo029 |  | h | Oficial 1ª aplicador de láminas impermeabilizantes. |  |  |  | 0.179 | 22.53 | 4.03
mo067 |  | h | Ayudante aplicador de láminas impermeabilizantes. |  |  |  | 0.179 | 21.78 | 3.9
mo054 |  | h | Oficial 1ª montador de aislamientos. |  |  |  | 0.05 | 23.16 | 1.16
mo101 |  | h | Ayudante montador de aislamientos. |  |  |  | 0.05 | 21.78 | 1.09
[7 empty] | Subtotal mano de obra: |  | 24.25
3 |  |  | Costes directos complementarios
|  | % | Costes directos complementarios |  |  |  | 2 | 86.13 | 1.72
Coste de mantenimiento decenal: 29,52€ en los primeros 10 años. | [6 empty] | Costes directos (1+2+3): |  | 87.85
Referencia y título de la norma |  |  |  | Aplicabilidad(a) | Obligatoriedad(b) | Sistema(c)
EN 771-1:2011+A1:2015 |  |  |  | 1062020 | 1062020 | 2+/4
Especificaciones de piezas para fábrica de albañilería. Parte 1: Piezas de arcilla cocida.
EN 13055-1:2002 |  |  |  | 132003 | 162004 | 2+/4
Áridos ligeros. Parte 1: Áridos ligeros para hormigón, mortero e inyectado.
EN 13055-1:2002/AC:2004 |  |  |  | 112010 | 112010
EN 13163:2012+A1:2015 |  |  |  | 1072020 | 1072020 | 1/3/4
Productos aislantes térmicos para aplicaciones en la edificación. Productos manufacturados de poliestireno expandido (EPS). Especificación.
EN 998-2:2016 |  |  |  | 1182020 | 1182020 | 2+/4
Especificaciones de los morteros para albañilería. Parte 2: Morteros para albañilería
EN 13252:2016 |  |  |  | 1032020 | 1032020 | 2+/4
Geotextiles y productos relacionados. Características requeridas para su uso en sistemas de drenaje.
EN 13956:2012 |  |  |  | 1102010 | 1102010 | 1/2+/3/4
Láminas flexibles para impermeabilización. Láminas plásticas y de caucho para impermeabilización de cubiertas. Definiciones y características.
EN 13164:2012+A1:2015 |  |  |  | 1072020 | 1072020 | 1/3/4
Productos aislantes térmicos para aplicaciones en la edificación. Productos manufacturados de poliestireno extruido (XPS). Especificación.
(a) Fecha de aplicabilidad de la norma armonizada
(b) Fecha en que finaliza el período de coexistencia
(c) Sistema de evaluación y verificación de la constancia de las prestaciones