## Hoja 1
REV020 | Ud |  | Peldaño de vidrio en escalera metálica.
Peldaño de vidrio laminar de seguridad de 300x800 mm y 6+10+10 mm de espesor, translúcido, con los cantos pulidos, clasificación de prestaciones 1B1, con resistencia al deslizamiento Rd>45, clase 3, apoyado en bandas de caucho sintético EPDM, dispuestas sobre la estructura metálica de la escalera, y ajustado lateralmente con bandas del mismo material. Incluso silicona sintética incolora para sellado de juntas. El precio no incluye la estructura metálica.
Código |  | Unidad |  | Descripción | Rendimiento | Precio unitario | Importe
1 |  |  |  | Materiales
mt21vlp040bb |  | Ud |  | Peldaño de vidrio laminar de seguridad, de 300x800 mm y 6+10+10 mm de espesor, translúcido, compuesto por vidrio exterior templado de 6 mm de espesor, con resistencia al deslizamiento Rd>45 según UNE-EN 16165 y resbaladicidad clase 3 según CTE mediante la aplicación de un tratamiento antideslizante en su cara exterior, vidrio intermedio templado de 10 mm de espesor y vidrio interior templado de 10 mm de espesor, unidos mediante dos láminas incoloras de butiral de polivinilo, con los cantos pulidos; clasificación de prestaciones 1B1 según UNE-EN 12600. | 1 | 32.16 | 32.16
mt21vlp020a |  | m |  | Banda de caucho sintético EPDM de 25 mm de anchura y 5 mm de espesor, dureza Shore A aproximada de 50, para el ajuste lateral a la estructura soporte de las piezas de vidrio pisable, suministrada en rollos de 10 m de longitud. | 0.3 | 4.55 | 1.37
mt21vlp030a |  | m |  | Banda de caucho sintético EPDM de 45 mm de anchura y 5 mm de espesor, para el apoyo sobre la estructura soporte de las piezas de vidrio pisable, suministrada en rollos de 10 m de longitud. | 0.3 | 9 | 2.7
mt21vva015b |  | Ud |  | Cartucho de 310 ml de silicona neutra, color a elegir, dureza Shore A aproximada de 23, según UNE-EN ISO 868 y recuperación elástica >=80%, según UNE-EN ISO 7389. | 0.05 | 6.06 | 0.3
mt21vva021 |  | Ud |  | Material auxiliar para la colocación de vidrios. | 1 | 1.26 | 1.26
[5 empty] | Subtotal materiales: |  | 37.79
2 |  |  |  | Mano de obra
mo055 |  | h |  | Oficial 1ª cristalero. | 0.249 | 24.03 | 5.98
mo110 |  | h |  | Ayudante cristalero. | 0.249 | 23.2 | 5.78
[5 empty] | Subtotal mano de obra: |  | 11.76
3 |  |  |  | Costes directos complementarios
|  | % |  | Costes directos complementarios | 2 | 49.55 | 0.99
[5 empty] | Costes directos (1+2+3): |  | 50.54