## Hoja 1
EAK010 | m² |  | Limpieza superficial de perfiles metálicos en estructuras de acero.
Limpieza superficial de perfiles metálicos, quitando los restos deteriorados de pintura, protección ignífuga y otros revestimientos, mediante la proyección en seco de material abrasivo formado por partículas de silicato de aluminio, hasta alcanzar un grado de preparación Sa 2 según UNE-EN ISO 8501-1, eliminando casi toda la capa de laminación, el óxido visible y las partículas extrañas del soporte, hasta quedar un 66% de la superficie limpia y de color gris y limpieza posterior con aspirador de polvo, aire comprimido limpio y seco o cepillo limpio, para proceder posteriormente a la aplicación de una protección antioxidante. El precio no incluye la protección antioxidante.
Código |  | Unidad |  | Descripción | Rendimiento | Precio unitario | Importe
1 |  |  |  | Materiales
mt08lim010a |  | kg |  | Abrasivo para limpieza mediante chorro a presión, formado por partículas de silicato de aluminio. | 2.25 | 0.25 | 0.56
[5 empty] | Subtotal materiales: |  | 0.56
2 |  |  |  | Equipo y maquinaria
mq08lch010 |  | h |  | Equipo de chorro de arena a presión. | 0.243 | 3.2 | 0.78
mq08gel010k |  | h |  | Grupo electrógeno insonorizado, trifásico, de 45 kVA de potencia. | 0.243 | 5.38 | 1.31
[5 empty] | Subtotal equipo y maquinaria: |  | 2.09
3 |  |  |  | Mano de obra
mo112 |  | h |  | Peón especializado construcción. | 0.257 | 21.72 | 5.58
mo113 |  | h |  | Peón ordinario construcción. | 0.257 | 21.19 | 5.45
[5 empty] | Subtotal mano de obra: |  | 11.03
4 |  |  |  | Costes directos complementarios
|  | % |  | Costes directos complementarios | 2 | 13.68 | 0.27
[5 empty] | Costes directos (1+2+3+4): |  | 13.95