## Hoja 1
EHY090 | m |  | Reparación de frente de forjado de hormigón armado, con mortero.
Reparación de frente de forjado de hormigón armado, de canto 30 cm, mediante picado del hormigón deteriorado con martillo eléctrico, eliminando el hormigón en mal estado hasta llegar a las armaduras; saneado de las armaduras que han quedado al descubierto con proyección en seco de chorro de partículas de material abrasivo (silicato de aluminio), eliminando la suciedad superficial, la herrumbre y toda sustancia que pueda disminuir la adherencia entre las armaduras y el material de reparación a aplicar, hasta alcanzar un grado de preparación Sa 2 ½ según UNE-EN ISO 8501-1; aplicación manual de mortero monocomponente a base de cemento, inhibidores de corrosión y polímeros en polvo, para la protección y pasivación de armaduras de acero, y como puente de unión entre mortero de reparación y hormigón existente, garantizando la adherencia entre ambos, con 1,5 kg/m² de consumo medio; restitución de la parte afectada mediante aplicación manual de mortero fluido, de elevada resistencia mecánica y retracción compensada, con una resistencia a compresión a 28 días mayor o igual a 78,5 N/mm² y un módulo de elasticidad mayor o igual a 20000 N/mm², clase R4, tipo CC, según UNE-EN 1504-3, Euroclase A1 de reacción al fuego, según UNE-EN 13501-1, en capa de 40 mm de espesor medio, de consistencia fluida. El precio incluye el desplazamiento, montaje, desmontaje en obra del equipo de proyección, el montaje y desmontaje del sistema de encofrado.
Código |  | Unidad |  | Descripción | Rendimiento |  |  | Precio unitario | Importe
1 |  |  |  | Materiales
mt08lim050 |  | l |  | Disolvente de tricloroetileno, para aceites, grasas y resinas. | 0.03 |  |  | 9.65 | 0.29
mt08lim010a |  | kg |  | Abrasivo para limpieza mediante chorro a presión, formado por partículas de silicato de aluminio. | 1.05 |  |  | 0.25 | 0.26
mt09rem080b |  | kg |  | Mortero monocomponente a base de cemento, inhibidores de corrosión y polímeros en polvo, para la protección y pasivación de armaduras de acero, y como puente de unión entre mortero de reparación y hormigón existente. | 0.45 |  |  | 3.47 | 1.56
mt09red110c |  | kg |  | Mortero fluido, de elevada resistencia mecánica y retracción compensada, con una resistencia a compresión a 28 días mayor o igual a 78,5 N/mm² y un módulo de elasticidad mayor o igual a 20000 N/mm², clase R4, tipo CC, según UNE-EN 1504-3, Euroclase A1 de reacción al fuego, según UNE-EN 13501-1, para reparación estructural del hormigón. | 23.1 |  |  | 0.81 | 18.71
mt50spa052b |  | m |  | Tablón de madera de pino, de 20x7,2 cm. | 0.2 |  |  | 6.32 | 1.26
mt50spa101 |  | kg |  | Clavos de acero. | 0.009 |  |  | 1.87 | 0.02
mt50spa081a |  | Ud |  | Puntal metálico telescópico, de hasta 3 m de altura. | 0.013 |  |  | 19.25 | 0.25
[5 empty] | Subtotal materiales: |  |  |  | 22.35
2 |  |  |  | Equipo y maquinaria
mq05mai030 |  | h |  | Martillo neumático. | 0.313 |  |  | 4.57 | 1.43
mq05pdm110 |  | h |  | Compresor portátil diesel media presión 10 m³/min. | 0.156 |  |  | 7.75 | 1.21
mq08lch010 |  | h |  | Equipo de chorro de arena a presión. | 0.035 |  |  | 3.2 | 0.11
mq06pym010 |  | h |  | Mezcladora-bombeadora para morteros y yesos proyectados, de 3 m³/h. | 0.005 |  |  | 8.52 | 0.04
[5 empty] | Subtotal equipo y maquinaria: |  |  |  | 2.79
3 |  |  |  | Mano de obra
mo020 |  | h |  | Oficial 1ª construcción. | 0.92 |  |  | 22.53 | 20.73
mo113 |  | h |  | Peón ordinario construcción. | 0.92 |  |  | 21.19 | 19.49
[5 empty] | Subtotal mano de obra: |  |  |  | 40.22
4 |  |  |  | Costes directos complementarios
|  | % |  | Costes directos complementarios | 2 |  |  | 65.36 | 1.31
Coste de mantenimiento decenal: 12,83€ en los primeros 10 años. |  |  |  |  | Costes directos (1+2+3+4): |  |  |  | 66.67
Referencia y título de la norma | [5 empty] | Aplicabilidad(a) | Obligatoriedad(b) |  | Sistema(c)
EN 1504-3:2005 | [5 empty] | 1102010 | 112009 |  | 1/2+/3/4
Productos y sistemas para la protección y reparación de estructuras de hormigón — Parte 3: Reparación estructural y no estructural
(a) Fecha de aplicabilidad de la norma armonizada
(b) Fecha en que finaliza el período de coexistencia
(c) Sistema de evaluación y verificación de la constancia de las prestaciones