## Hoja 1
EHZ013 | m |  | Refuerzo de muro o pilar de hormigón armado, con laminado de fibra de carbono Carbotec Lámina "GRUPO PUMA".
Refuerzo de muro o pilar de hormigón armado, mediante el sistema Carbotec "GRUPO PUMA", con DIT nº 679, formado por Carbotec Lámina "GRUPO PUMA", de fibra de carbono, de 80 mm de anchura y 1,4 mm de espesor, módulo de elasticidad 250000 N/mm², resistencia a tracción 1800 MPa y elongación última 0,7%, colocado con Adhesivo Carbotec Lámina "GRUPO PUMA" aplicando una capa de 3 mm de espesor sobre el laminado con espátula, previa imprimación con Implarest EPW "GRUPO PUMA", aplicada con brocha. El precio no incluye la preparación del soporte ni el revestimiento.
Código |  | Unidad |  | Descripción | Rendimiento | Precio unitario | Importe
1 |  |  |  | Materiales
mt09rep034a |  | kg |  | Imprimación de dos componentes, Implarest EPW "GRUPO PUMA", a base de resina epoxi y un endurecedor de poliamina. | 0.275 | 22.56 | 6.2
mt09rep036el |  | m |  | Carbotec Lámina "GRUPO PUMA", de fibra de carbono, de 80 mm de anchura y 1,4 mm de espesor, módulo de elasticidad 250000 N/mm², resistencia a tracción 1800 MPa y elongación última 0,7%, para refuerzo de estructuras. | 1.1 | 119.81 | 131.79
mt09rep035a |  | kg |  | Adhesivo Carbotec Lámina "GRUPO PUMA", de dos componentes, a base de resina epoxi sin disolventes, color gris, para aplicar con espátula sobre elemento estructural a reforzar mediante laminados de fibra de carbono, según UNE-EN 1504-4. | 0.5 | 14.5 | 7.25
[5 empty] | Subtotal materiales: |  | 145.24
2 |  |  |  | Mano de obra
mo042 |  | h |  | Oficial 1ª estructurista. | 0.276 | 23.46 | 6.47
mo089 |  | h |  | Ayudante estructurista. | 0.276 | 22.67 | 6.26
[5 empty] | Subtotal mano de obra: |  | 12.73
3 |  |  |  | Costes directos complementarios
|  | % |  | Costes directos complementarios | 2 | 157.97 | 3.16
Coste de mantenimiento decenal: 28,84€ en los primeros 10 años. |  |  |  |  | Costes directos (1+2+3): |  | 161.13