## Hoja 1
EHZ013 | m |  | Refuerzo de muro o pilar de hormigón armado, con laminado de fibra de carbono Carbotec Lámina "GRUPO PUMA".
Refuerzo de muro o pilar de hormigón armado, mediante el sistema Carbotec "GRUPO PUMA", con DIT nº 679, formado por Carbotec Lámina "GRUPO PUMA", de fibra de carbono, de 50 mm de anchura y 1,4 mm de espesor, módulo de elasticidad 200000 N/mm², resistencia a tracción 1800 MPa y elongación última 0,9%, colocado con Adhesivo Carbotec Lámina "GRUPO PUMA" aplicando una capa de 3 mm de espesor sobre el laminado con espátula. El precio no incluye la preparación del soporte ni el revestimiento.
Código |  | Unidad |  | Descripción | Rendimiento | Precio unitario | Importe
1 |  |  |  | Materiales
mt09rep036cf |  | m |  | Carbotec Lámina "GRUPO PUMA", de fibra de carbono, de 50 mm de anchura y 1,4 mm de espesor, módulo de elasticidad 200000 N/mm², resistencia a tracción 1800 MPa y elongación última 0,9%, para refuerzo de estructuras. | 1.1 | 56.97 | 62.67
mt09rep035a |  | kg |  | Adhesivo Carbotec Lámina "GRUPO PUMA", de dos componentes, a base de resina epoxi sin disolventes, color gris, para aplicar con espátula sobre elemento estructural a reforzar mediante laminados de fibra de carbono, según UNE-EN 1504-4. | 0.3 | 14.5 | 4.35
[5 empty] | Subtotal materiales: |  | 67.02
2 |  |  |  | Mano de obra
mo042 |  | h |  | Oficial 1ª estructurista. | 0.184 | 23.46 | 4.32
mo089 |  | h |  | Ayudante estructurista. | 0.184 | 22.67 | 4.17
[5 empty] | Subtotal mano de obra: |  | 8.49
3 |  |  |  | Costes directos complementarios
|  | % |  | Costes directos complementarios | 2 | 75.51 | 1.51
Coste de mantenimiento decenal: 13,79€ en los primeros 10 años. |  |  |  |  | Costes directos (1+2+3): |  | 77.02