## Hoja 1
EHZ023 | m² |  | Zunchado de pilar de hormigón armado, con hoja de fibra de carbono Tejido Carbotec "GRUPO PUMA".
Zunchado de pilar de hormigón armado, mediante el sistema Carbotec "GRUPO PUMA", con DIT nº 679, formado por 2 capas de hoja de fibra de carbono unidireccional, Tejido Carbotec "GRUPO PUMA", 300 g/m², de 1000x300 mm y 0,31 mm de espesor, resistencia a tracción 4900 MPa, módulo de elasticidad 240000 N/mm² y elongación última 2%, impregnadas por ambas caras con Adhesivo Carbotec Impregnante "GRUPO PUMA". El precio no incluye la preparación del soporte ni el revestimiento.
Código |  | Unidad |  | Descripción | Rendimiento | Precio unitario | Importe
1 |  |  |  | Materiales
mt09rep037ba |  | m² |  | Hoja de fibra de carbono unidireccional, Tejido Carbotec "GRUPO PUMA", 300 g/m², de 1000x300 mm y 0,31 mm de espesor, resistencia a tracción 4900 MPa, módulo de elasticidad 240000 N/mm² y elongación última 2%, para refuerzo de estructuras. | 2.2 | 37.36 | 82.19
mt09rep033a |  | kg |  | Adhesivo Carbotec Impregnante "GRUPO PUMA", de dos componentes, a base de resina epoxi y un endurecedor. | 1.8 | 43.07 | 77.53
[5 empty] | Subtotal materiales: |  | 159.72
2 |  |  |  | Mano de obra
mo042 |  | h |  | Oficial 1ª estructurista. | 0.598 | 23.46 | 14.03
mo089 |  | h |  | Ayudante estructurista. | 0.598 | 22.67 | 13.56
[5 empty] | Subtotal mano de obra: |  | 27.59
3 |  |  |  | Costes directos complementarios
|  | % |  | Costes directos complementarios | 2 | 187.31 | 3.75
Coste de mantenimiento decenal: 46,05€ en los primeros 10 años. |  |  |  |  | Costes directos (1+2+3): |  | 191.06