## Hoja 1
EMZ310 | m² | Refuerzo de forjado de viguetas de madera, mediante conectores y hormigón ligero.
Refuerzo de forjado de viguetas de madera, mediante la disposición en taladros de 5 conectores por m² de forjado, formados por tornillos de acero galvanizado (calidad 6.8 según UNE-EN ISO 898-1), de 12 mm de diámetro y 100 mm de longitud, con cabeza hexagonal, rosca métrica total, tuercas y arandelas, fijados a las vigas con resina epoxi-acrilato, libre de estireno; y 15 conectores por m² de forjado, formados por tornillos de acero galvanizado (calidad 6.8 según UNE-EN ISO 898-1), de 10 mm de diámetro y 80 mm de longitud, con cabeza hexagonal, rosca métrica total, tuercas y arandelas, fijados a las viguetas con resina epoxi-acrilato, libre de estireno; colocación de malla electrosoldada ME 20x20 Ø 5-5 B 500 T 6x2,20 UNE-EN 10080 y vertido de capa de compresión de 5 cm de espesor de hormigón ligero HL-25/B/10/XC2, densidad entre 1200 y 1500 kg/m³, (cantidad mínima de cemento 275 kg/m³), fabricado en central, y vertido con cubilote; apuntalamiento y desapuntalamiento de las viguetas.
Código |  | Unidad | Descripción |  | Rendimiento |  | Precio unitario | Importe
1 |  |  | Materiales
mt08eff040aa |  | m² | Tablero estructural de partículas de madera para uso en ambiente húmedo, tipo P5, según UNE-EN 312, de 2500x1250 mm y 15 mm de espesor, con bordes canteados, Euroclase D-s2, d0 de reacción al fuego, según UNE-EN 13501-1, clase E1 en emisión de formaldehído, según UNE-EN 13986. |  | 1.05 |  | 7.52 | 7.9
mt07emr111d |  | Ud | Clavo, de 4 mm de diámetro y 75 mm de longitud, de acero galvanizado de alta adherencia. |  | 9 |  | 0.13 | 1.17
mt50spa052b |  | m | Tablón de madera de pino, de 20x7,2 cm. |  | 0.04 |  | 6.32 | 0.25
mt50spa101 |  | kg | Clavos de acero. |  | 0.045 |  | 1.87 | 0.08
mt50spa081a |  | Ud | Puntal metálico telescópico, de hasta 3 m de altura. |  | 0.013 |  | 19.25 | 0.25
mt26reh100a |  | Ud | Cartucho de 380 ml de resina epoxi-acrilato, libre de estireno, de dos componentes, con dosificador y boquilla de mezcla automática, para anclajes estructurales verticales y horizontales. |  | 0.18 |  | 15.2 | 2.74
mt07rem020er |  | Ud | Tornillo de acero galvanizado calidad 6.8 según UNE-EN ISO 898-1, tipo M-12, de cabeza hexagonal y rosca métrica total según DIN 931 y UNE-EN ISO 4014, de 12 mm de diámetro y 100 mm de longitud, con tuerca y arandela, para su utilización, fijados con resina, como conectores en vigas y viguetas de madera. |  | 5 |  | 0.68 | 3.4
mt07rem020dp |  | Ud | Tornillo de acero galvanizado calidad 6.8 según UNE-EN ISO 898-1, tipo M-10, de cabeza hexagonal y rosca métrica total según DIN 931 y UNE-EN ISO 4014, de 10 mm de diámetro y 80 mm de longitud, con tuerca y arandela, para su utilización, fijados con resina, como conectores en vigas y viguetas de madera. |  | 15 |  | 0.37 | 5.55
mt07ame010d |  | m² | Malla electrosoldada ME 20x20 Ø 5-5 B 500 T 6x2,20 UNE-EN 10080. |  | 1.1 |  | 2.52 | 2.77
mt07aco020m |  | Ud | Separador homologado para malla electrosoldada. |  | 1 |  | 0.09 | 0.09
mt10hes050psa |  | m³ | Hormigón ligero HLA-25/B/10/XC2, de entre 1200 y 1500 kg/m³ de densidad, cantidad mínima de cemento 275 kg/m³, fabricado en central. |  | 0.053 |  | 146.58 | 7.77
[5 empty] | Subtotal materiales: |  |  | 31.97
2 |  |  | Mano de obra
mo044 |  | h | Oficial 1ª encofrador. |  | 0.123 |  | 23.46 | 2.89
mo091 |  | h | Ayudante encofrador. |  | 0.123 |  | 22.67 | 2.79
mo020 |  | h | Oficial 1ª construcción. |  | 0.613 |  | 22.53 | 13.81
mo077 |  | h | Ayudante construcción. |  | 0.613 |  | 21.78 | 13.35
mo043 |  | h | Oficial 1ª ferrallista. |  | 0.029 |  | 23.46 | 0.68
mo090 |  | h | Ayudante ferrallista. |  | 0.029 |  | 22.67 | 0.66
mo045 |  | h | Oficial 1ª estructurista, en trabajos de puesta en obra del hormigón. |  | 0.521 |  | 23.46 | 12.22
mo092 |  | h | Ayudante estructurista, en trabajos de puesta en obra del hormigón. |  | 0.521 |  | 22.67 | 11.81
[5 empty] | Subtotal mano de obra: |  |  | 58.21
3 |  |  | Costes directos complementarios
|  | % | Costes directos complementarios |  | 2 |  | 90.18 | 1.8
Coste de mantenimiento decenal: 1,84€ en los primeros 10 años. |  |  |  |  | Costes directos (1+2+3): |  |  | 91.98
Referencia y título de la norma |  |  |  | Aplicabilidad(a) |  | Obligatoriedad(b) |  | Sistema(c)
EN 13986:2004+A1:2015 |  |  |  | 13112000 |  | 13112000 |  | 1/2+/3/4
Tableros derivados de la madera para utilización en la construcción. Características, evaluación de la conformidad y marcado.
(a) Fecha de aplicabilidad de la norma armonizada
(b) Fecha en que finaliza el período de coexistencia
(c) Sistema de evaluación y verificación de la constancia de las prestaciones