## Hoja 1
NLG255 | m² |  | Impermeabilización líquida de cubiertas. Sistema Weberdry Cubiertas "WEBER".
Impermeabilización líquida de cubiertas. Sistema Weberdry Cubiertas "WEBER" formado por membrana elástica impermeabilizante, monocomponente a base de poliuretano en base acuosa, Weberdry Pur Seal Aqua "WEBER", 2,5 kg/m², previa aplicación de imprimación, Weberprim EP2k "WEBER", 0,15 l/m², colocación de malla en toda la superficie y en puntos singulares, geotextil de poliéster Weberdry Fabric 65 "WEBER", acabado con una mano de barniz de poliuretano alifático monocomponente con base acuosa, Weberdry Pur Coat Aqua "WEBER", color teja.
Código |  | Unidad |  | Descripción | Rendimiento | Precio unitario | Importe
1 |  |  |  | Materiales
mt09moc007a |  | kg |  | Imprimación, Weberprim EP2k "WEBER", para la adherencia de morteros autonivelantes a soportes cementosos. | 0.15 | 23.3 | 3.5
mt15web080a |  | kg |  | Membrana elástica impermeabilizante, monocomponente a base de poliuretano en base acuosa, Weberdry Pur Seal Aqua "WEBER", permeable al vapor de agua. | 2.5 | 10.91 | 27.28
mt15web020a |  | m² |  | Geotextil de poliéster Weberdry Fabric 65 "WEBER". | 1.2 | 4.11 | 4.93
mt15web030c |  | kg |  | Barniz de poliuretano alifático monocomponente con base acuosa, Weberdry Pur Coat Aqua "WEBER", color teja. | 0.2 | 30.76 | 6.15
[5 empty] | Subtotal materiales: |  | 41.86
2 |  |  |  | Costes directos complementarios
|  | % |  | Costes directos complementarios | 2 | 41.86 | 0.84
[5 empty] | Costes directos (1+2): |  | 42.7