## Hoja 1
RSB050 | m² |  | Solera seca. Sistema "PLACO".
Solera seca. Sistema Placo Force Floor Plus "PLACO", constituido por: barrera de vapor formada por film de polietileno de 0,2 mm de espesor; panel rígido de lana mineral, según UNE-EN 13162, no revestido, de 20 mm de espesor, resistencia térmica 0,45 m²K/W, conductividad térmica 0,041 W/(mK); placa de solera seca, Solera Rigidur 20 "PLACO", de 20 mm de espesor, con los bordes longitudinales machihembrados compuesta por dos placas de yeso laminado reforzado con fibras, pegadas en fábrica, de 10 mm; y placa de yeso laminado reforzado con fibras GF-C1-I-W2 / UNE-EN 15283-2 - 1200 / 2400 / 12,5 / con los bordes longitudinales cuadrados, Rigidur H 13 BC "PLACO", unida a la placa de solera seca con adhesivo y posterior atornillado. Incluso banda estanca autoadhesiva, Banda 45 "PLACO", adhesivo Rigidur Nature Line Suelo "PLACO", para el sellado de juntas entre placas y tornillería para la fijación de las placas. El precio no incluye la superficie soporte.
Código |  | Unidad |  | Descripción |  | Rendimiento |  | Precio unitario | Importe
1 |  |  |  | Materiales
mt15mbv100a |  | m² |  | Film de polietileno, de 0,2 mm de espesor. |  | 1.1 |  | 0.3 | 0.33
mt12plj020c |  | m |  | Banda estanca autoadhesiva, Banda 45 "PLACO", de espuma de polietileno de celdas cerradas, de 3 mm de espesor y 45 mm de anchura, para la estanqueidad y aislamiento del perímetro en soleras. |  | 1.1 |  | 0.47 | 0.52
mt16lra012a |  | m² |  | Panel rígido de lana mineral, según UNE-EN 13162, no revestido, de 20 mm de espesor, resistencia térmica 0,45 m²K/W, conductividad térmica 0,041 W/(mK), Euroclase A1 de reacción al fuego según UNE-EN 13501-1, densidad 90 kg/m³, calor específico 840 J/kgK, capacidad de absorción de agua a corto plazo <=1 kg/m² y factor de resistencia a la difusión del vapor de agua 1,3. |  | 1.5 |  | 9.78 | 14.67
mt12pss010a |  | m² |  | Placa de solera seca, Solera Rigidur 20 "PLACO", de 20 mm de espesor, con los bordes longitudinales machihembrados compuesta por dos placas de yeso laminado reforzado con fibras, pegadas en fábrica, de 10 mm. |  | 1.05 |  | 26.54 | 27.87
mt12pss020a |  | kg |  | Adhesivo Rigidur Nature Line Suelo "PLACO". |  | 0.09 |  | 12.77 | 1.15
mt12plt050b |  | Ud |  | Tornillo autorroscante Rigidur 30 "PLACO", con cabeza de trompeta, de 30 mm de longitud. |  | 18 |  | 0.02 | 0.36
mt12plk015a |  | m² |  | Placa de yeso laminado reforzado con fibras GF-C1-I-W2 / UNE-EN 15283-2 - 1200 / 2400 / 12,5 / con los bordes longitudinales cuadrados, Rigidur H 13 BC "PLACO". |  | 1.05 |  | 23.3 | 24.47
[6 empty] | Subtotal materiales: |  |  | 69.37
2 |  |  |  | Mano de obra
mo053 |  | h |  | Oficial 1ª montador de prefabricados interiores. |  | 0.532 |  | 23.16 | 12.32
mo100 |  | h |  | Ayudante montador de prefabricados interiores. |  | 0.532 |  | 21.78 | 11.59
[6 empty] | Subtotal mano de obra: |  |  | 23.91
3 |  |  |  | Costes directos complementarios
|  | % |  | Costes directos complementarios |  | 2 |  | 93.28 | 1.87
Coste de mantenimiento decenal: 4,76€ en los primeros 10 años. | [5 empty] | Costes directos (1+2+3): |  |  | 95.15
Referencia y título de la norma |  |  |  |  | Aplicabilidad(a) |  | Obligatoriedad(b) |  | Sistema(c)
EN 13162:2012+A1:2015 |  |  |  |  | 1072020 |  | 1072020 |  | 1/3/4
Productos aislantes térmicos para aplicaciones en la edificación. Productos manufacturados de lana mineral (MW). Especificación.
EN 15283-2:2008+A1:2009 |  |  |  |  | 162010 |  | 162011 |  | 3/4
Placas de yeso laminado reforzadas con fibras. Definiciones, requisitos y métodos de ensayo. Parte 2: Placas de yeso laminado con fibras
(a) Fecha de aplicabilidad de la norma armonizada
(b) Fecha en que finaliza el período de coexistencia
(c) Sistema de evaluación y verificación de la constancia de las prestaciones