## Hoja 1
RSS041 | m² | Pavimento vinílico heterogéneo, en losetas.
Pavimento vinílico heterogéneo acabado imitación piedra, Clase 31: Comercial moderado, suministrado en losetas de 455x455x3 mm. Colocación en obra: con adhesivo, sobre capa fina de nivelación. El precio no incluye la capa fina de nivelación.
Código |  | Unidad | Descripción | Rendimiento | Precio unitario | Importe
1 |  |  | Materiales
mt18adq020d |  | kg | Adhesivo, a base de copolímeros acrílicos modificados en dispersión acuosa, sin disolventes, color beige, para aplicar en interiores, para el encolado de pavimentos de PVC, linóleo y moqueta. | 0.375 | 4.09 | 1.53
mt18pve010qlV |  | m² | Loseta heterogénea de PVC, para interior, acabado imitación piedra, de 455x455x3 mm, Clase 31: Comercial moderado según UNE-EN ISO 10874, bactericida, Euroclase B-s2, d0 de reacción al fuego, según UNE-EN 13501-1. | 1.05 | 12.13 | 12.74
|  |  |  | Subtotal materiales: |  | 14.27
2 |  |  | Mano de obra
mo026 |  | h | Oficial 1ª instalador de revestimientos flexibles. | 0.284 | 22.53 | 6.4
mo064 |  | h | Ayudante instalador de revestimientos flexibles. | 0.142 | 21.78 | 3.09
|  |  |  | Subtotal mano de obra: |  | 9.49
3 |  |  | Costes directos complementarios
|  | % | Costes directos complementarios | 2 | 23.76 | 0.48
Coste de mantenimiento decenal: 9,94€ en los primeros 10 años. |  |  |  | Costes directos (1+2+3): |  | 24.24