## Hoja 1
ZHB030 | m² | Rehabilitación energética de cubierta inclinada sobre espacio no habitable, con aislamiento térmico por el interior. Sistema "URSA IBÉRICA AISLANTES".
Rehabilitación energética de cubierta inclinada sobre espacio no habitable, con aislamiento térmico por el interior. Sistema "URSA IBÉRICA AISLANTES" formado por: manta de lana mineral, Ursa Terra Manta Papel MRK 40 "URSA IBÉRICA AISLANTES", revestida por una de sus caras con papel kraft que actúa como barrera de vapor, de 140 mm de espesor, resistencia térmica 3,5 m²K/W, conductividad térmica 0,04 W/(mK). Incluso cinta autoadhesiva para sellado de juntas.
Código |  |  | Unidad | Descripción |  | Rendimiento |  | Precio unitario | Importe
1 |  |  |  | Materiales
mt16lvp020aU1rl |  |  | m² | Manta de lana mineral, Ursa Terra Manta Papel MRK 40 "URSA IBÉRICA AISLANTES", de 140 mm de espesor, revestida por una de sus caras con papel kraft que actúa como barrera de vapor, resistencia térmica 3,5 m²K/W, conductividad térmica 0,04 W/(mK), según UNE-EN 13162, Euroclase F de reacción al fuego según UNE-EN 13501-1, factor de resistencia a la difusión del vapor de agua 1, con código de designación MW-EN 13162-T1-Z1. |  | 1.1 |  | 10.98 | 12.08
mt16aaa030 |  |  | m | Cinta autoadhesiva para sellado de juntas. |  | 1 |  | 0.3 | 0.3
[6 empty] | Subtotal materiales: |  |  | 12.38
2 |  |  |  | Mano de obra
mo054 |  |  | h | Oficial 1ª montador de aislamientos. |  | 0.082 |  | 23.16 | 1.9
mo101 |  |  | h | Ayudante montador de aislamientos. |  | 0.082 |  | 21.78 | 1.79
[6 empty] | Subtotal mano de obra: |  |  | 3.69
3 |  |  |  | Costes directos complementarios
|  |  | % | Costes directos complementarios |  | 2 |  | 16.07 | 0.32
Coste de mantenimiento decenal: 1,08€ en los primeros 10 años. | [5 empty] | Costes directos (1+2+3): |  |  | 16.39
Referencia y título de la norma |  |  |  |  | Aplicabilidad(a) |  | Obligatoriedad(b) |  | Sistema(c)
EN 13162:2012+A1:2015 |  |  |  |  | 1072020 |  | 1072020 |  | 1/3/4
Productos aislantes térmicos para aplicaciones en la edificación. Productos manufacturados de lana mineral (MW). Especificación.
(a) Fecha de aplicabilidad de la norma armonizada
(b) Fecha en que finaliza el período de coexistencia
(c) Sistema de evaluación y verificación de la constancia de las prestaciones